## 03-02-26-Flow-curve-11
Point No. | Fréquence Angulaire | Module de Stockage | Module de Perte | Facteur de Perte | Déformation de Cisaillement | Contrainte de Cisaillement | Couple | Etat | Température | Temps | Viscosité | Gradient de Cisaillement | Force Normale | Entrefer | Angle de Déphasage
| [rad/s] | [Pa] | [Pa] | [1] | [%] | [Pa] | [mN·m] |  | [°C] | [s] | [mPa·s] | [1/s] | [N] | [mm] | [°]
1 |  |  |  |  | 92800 | 117.46 | 3.8394 | Dy_auto | 18.71 | 190 | 1174.9 | 100 | -0.08 | 0.212
2 |  |  |  |  | 174000 | 103.39 | 3.3793 | Dy_auto | 18.71 | 200 | 1378.9 | 75 | -0.09 | 0.212
3 |  |  |  |  | 235000 | 92.403 | 3.0203 | Dy_auto | 18.71 | 210 | 1643.3 | 56.2 | -0.1 | 0.212
4 |  |  |  |  | 281000 | 83.15 | 2.7178 | Dy_auto | 18.71 | 220 | 1971.8 | 42.2 | -0.11 | 0.212
5 |  |  |  |  | 315000 | 75.252 | 2.4597 | Dy_auto | 18.71 | 230 | 2379.7 | 31.6 | -0.12 | 0.212
6 |  |  |  |  | 341000 | 68.473 | 2.2381 | Dy_auto | 18.71 | 240 | 2887.4 | 23.7 | -0.12 | 0.212
7 |  |  |  |  | 360000 | 62.645 | 2.0476 | Dy_auto | 18.7 | 250 | 3522.7 | 17.8 | -0.13 | 0.212
8 |  |  |  |  | 374000 | 57.602 | 1.8828 | Dy_auto | 18.7 | 260 | 4319.4 | 13.3 | -0.13 | 0.212
9 |  |  |  |  | 385000 | 53.206 | 1.7391 | Dy_auto | 18.69 | 270 | 5320.5 | 10 | -0.14 | 0.212
10 |  |  |  |  | 393000 | 49.395 | 1.6145 | Dy_auto | 18.69 | 280 | 6586.8 | 7.5 | -0.13 | 0.212
11 |  |  |  |  | 400000 | 45.963 | 1.5023 | Dy_auto | 18.69 | 290 | 8173.2 | 5.62 | -0.16 | 0.212
12 |  |  |  |  | 404000 | 42.841 | 1.4003 | Dy_auto | 18.69 | 300 | 10159 | 4.22 | -0.15 | 0.212
13 |  |  |  |  | 408000 | 39.897 | 1.3041 | Dy_auto | 18.69 | 310 | 12616 | 3.16 | -0.15 | 0.212
14 |  |  |  |  | 410000 | 36.999 | 1.2093 | Dy_auto | 18.68 | 320 | 15602 | 2.37 | -0.14 | 0.212
15 |  |  |  |  | 412000 | 34.142 | 1.1159 | Dy_auto | 18.68 | 330 | 19199 | 1.78 | -0.15 | 0.212
16 |  |  |  |  | 414000 | 31.473 | 1.0287 | Dy_auto | 18.68 | 340 | 23601 | 1.33 | -0.16 | 0.212
17 |  |  |  |  | 415000 | 29.019 | 0.94851 | Dy_auto | 18.67 | 350 | 29018 | 1 | -0.17 | 0.212
18 |  |  |  |  | 415000 | 26.65 | 0.87108 | Dy_auto | 18.67 | 360 | 35537 | 0.75 | -0.17 | 0.212
19 |  |  |  |  | 416000 | 24.483 | 0.80025 | Dy_auto | 18.67 | 370 | 43537 | 0.562 | -0.17 | 0.212
20 |  |  |  |  | 416000 | 22.4 | 0.73217 | Dy_auto | 18.67 | 380 | 53118 | 0.422 | -0.18 | 0.212
21 |  |  |  |  | 417000 | 20.57 | 0.67236 | Dy_auto | 18.67 | 390 | 65047 | 0.316 | -0.18 | 0.212
22 |  |  |  |  | 417000 | 19.019 | 0.62164 | Dy_auto | 18.67 | 400 | 80199 | 0.237 | -0.18 | 0.212
23 |  |  |  |  | 417000 | 17.745 | 0.58003 | Dy_auto | 18.67 | 410 | 99788 | 0.178 | -0.18 | 0.212
24 |  |  |  |  | 417000 | 16.712 | 0.54625 | Dy_auto | 18.67 | 420 | 125320 | 0.133 | -0.18 | 0.212
25 |  |  |  |  | 418000 | 15.872 | 0.51878 | Dy_auto | 18.67 | 430 | 158720 | 0.1 | -0.18 | 0.212
26 |  |  |  |  | 418000 | 15.165 | 0.49567 | Dy_auto | 18.67 | 440 | 202220 | 0.075 | -0.18 | 0.212
27 |  |  |  |  | 418000 | 14.593 | 0.47698 | Dy_auto | 18.66 | 450 | 259500 | 0.0562 | -0.18 | 0.212
28 |  |  |  |  | 418000 | 14.126 | 0.46173 | Dy_auto | 18.67 | 460 | 335010 | 0.0422 | -0.19 | 0.212
29 |  |  |  |  | 418000 | 13.741 | 0.44915 | Dy_auto | 18.67 | 470 | 434510 | 0.0316 | -0.19 | 0.212
30 |  |  |  |  | 418000 | 13.416 | 0.43852 | Dy_auto | 18.66 | 480 | 565640 | 0.0237 | -0.19 | 0.212
31 |  |  |  |  | 418000 | 13.161 | 0.43018 | Dy_auto | 18.66 | 490 | 740070 | 0.0178 | -0.19 | 0.212
32 |  |  |  |  | 418000 | 12.949 | 0.42325 | Dy_auto | 18.66 | 500 | 971390 | 0.0133 | -0.2 | 0.212
33 |  |  |  |  | 418000 | 12.771 | 0.41743 | Dy_auto | 18.66 | 510 | 1277900 | 0.00999 | -0.2 | 0.212
34 |  |  |  |  | 418000 | 12.616 | 0.41237 | Dy_auto | 18.66 | 520 | 1683200 | 0.0075 | -0.21 | 0.212
35 |  |  |  |  | 418000 | 12.505 | 0.40875 | Dy_auto | 18.67 | 530 | 2220800 | 0.00563 | -0.21 | 0.212
36 |  |  |  |  | 418000 | 12.417 | 0.40585 | Dy_auto | 18.67 | 540 | 2943900 | 0.00422 | -0.22 | 0.212
37 |  |  |  |  | 418000 | 12.358 | 0.40392 | Dy_auto | 18.67 | 550 | 3911200 | 0.00316 | -0.22 | 0.212
38 |  |  |  |  | 418000 | 12.319 | 0.40266 | Dy_auto | 18.68 | 560 | 5193100 | 0.00237 | -0.23 | 0.212
39 |  |  |  |  | 418000 | 12.275 | 0.40122 | Dy_auto | 18.68 | 570 | 6901400 | 0.00178 | -0.23 | 0.212
40 |  |  |  |  | 418000 | 12.216 | 0.39929 | Dy_auto | 18.68 | 580 | 9154300 | 0.00133 | -0.24 | 0.212
41 |  |  |  |  | 418000 | 12.164 | 0.3976 | Dy_auto | 18.68 | 590 | 12174000 | 0.000999 | -0.25 | 0.212

## 03-02-26-Flow curve-2
Point No. | Fréquence Angulaire | Module de Stockage | Module de Perte | Facteur de Perte | Déformation de Cisaillement | Contrainte de Cisaillement | Couple | Etat | Température | Temps | Viscosité | Gradient de Cisaillement | Force Normale | Entrefer | Angle de Déphasage
| [rad/s] | [Pa] | [Pa] | [1] | [%] | [Pa] | [mN·m] |  | [°C] | [s] | [mPa·s] | [1/s] | [N] | [mm] | [°]
1 |  |  |  |  | 74900 | 123.84 | 4.0478 | Dy_auto | 19.21 | 10 | 1238.6 | 100 | -0.01 | 0.212
2 |  |  |  |  | 156000 | 109 | 3.5628 | Dy_auto | 19.21 | 20 | 1453.8 | 75 | -0.02 | 0.212
3 |  |  |  |  | 217000 | 97.434 | 3.1847 | Dy_auto | 19.21 | 30 | 1732.8 | 56.2 | -0.03 | 0.212
4 |  |  |  |  | 263000 | 87.722 | 2.8673 | Dy_auto | 19.2 | 40 | 2080.2 | 42.2 | -0.04 | 0.212
5 |  |  |  |  | 297000 | 79.416 | 2.5958 | Dy_auto | 19.2 | 50 | 2511.3 | 31.6 | -0.04 | 0.212
6 |  |  |  |  | 323000 | 72.315 | 2.3637 | Dy_auto | 19.2 | 60 | 3049.5 | 23.7 | -0.05 | 0.212
7 |  |  |  |  | 342000 | 66.185 | 2.1633 | Dy_auto | 19.19 | 70 | 3721.8 | 17.8 | -0.05 | 0.212
8 |  |  |  |  | 357000 | 60.881 | 1.9899 | Dy_auto | 19.19 | 80 | 4565.3 | 13.3 | -0.06 | 0.212
9 |  |  |  |  | 367000 | 56.273 | 1.8393 | Dy_auto | 19.19 | 90 | 5627.2 | 10 | -0.07 | 0.212
10 |  |  |  |  | 375000 | 52.233 | 1.7073 | Dy_auto | 19.19 | 100 | 6965.2 | 7.5 | -0.07 | 0.212
11 |  |  |  |  | 382000 | 48.588 | 1.5881 | Dy_auto | 19.18 | 110 | 8640.1 | 5.62 | -0.06 | 0.212
12 |  |  |  |  | 386000 | 45.19 | 1.4771 | Dy_auto | 19.18 | 120 | 10716 | 4.22 | -0.09 | 0.212
13 |  |  |  |  | 390000 | 41.925 | 1.3703 | Dy_auto | 19.18 | 130 | 13257 | 3.16 | -0.09 | 0.212
14 |  |  |  |  | 392000 | 38.657 | 1.2635 | Dy_auto | 19.18 | 140 | 16301 | 2.37 | -0.08 | 0.212
15 |  |  |  |  | 394000 | 35.427 | 1.158 | Dy_auto | 19.18 | 150 | 19922 | 1.78 | -0.09 | 0.212
16 |  |  |  |  | 396000 | 32.412 | 1.0594 | Dy_auto | 19.18 | 160 | 24305 | 1.33 | -0.08 | 0.212
17 |  |  |  |  | 397000 | 29.633 | 0.96856 | Dy_auto | 19.18 | 170 | 29632 | 1 | -0.08 | 0.212
18 |  |  |  |  | 397000 | 26.915 | 0.87975 | Dy_auto | 19.18 | 180 | 35891 | 0.75 | -0.08 | 0.212
19 |  |  |  |  | 398000 | 24.347 | 0.7958 | Dy_auto | 19.18 | 190 | 43295 | 0.562 | -0.08 | 0.212
20 |  |  |  |  | 398000 | 21.834 | 0.71367 | Dy_auto | 19.18 | 200 | 51776 | 0.422 | -0.08 | 0.212
21 |  |  |  |  | 399000 | 19.583 | 0.64008 | Dy_auto | 19.18 | 210 | 61924 | 0.316 | -0.09 | 0.212
22 |  |  |  |  | 399000 | 17.695 | 0.57837 | Dy_auto | 19.18 | 220 | 74618 | 0.237 | -0.09 | 0.212
23 |  |  |  |  | 399000 | 16.122 | 0.52698 | Dy_auto | 19.18 | 230 | 90660 | 0.178 | -0.1 | 0.212
24 |  |  |  |  | 399000 | 14.813 | 0.48416 | Dy_auto | 19.17 | 240 | 111080 | 0.133 | -0.1 | 0.212
25 |  |  |  |  | 400000 | 13.72 | 0.44845 | Dy_auto | 19.17 | 250 | 137200 | 0.1 | -0.11 | 0.212
26 |  |  |  |  | 400000 | 12.784 | 0.41785 | Dy_auto | 19.17 | 260 | 170470 | 0.075 | -0.12 | 0.212
27 |  |  |  |  | 400000 | 12.039 | 0.39349 | Dy_auto | 19.17 | 270 | 214070 | 0.0562 | -0.14 | 0.212
28 |  |  |  |  | 400000 | 11.44 | 0.37391 | Dy_auto | 19.17 | 280 | 271270 | 0.0422 | -0.15 | 0.212
29 |  |  |  |  | 400000 | 10.987 | 0.35913 | Dy_auto | 19.17 | 290 | 347470 | 0.0316 | -0.16 | 0.212
30 |  |  |  |  | 400000 | 10.626 | 0.34732 | Dy_auto | 19.17 | 300 | 448050 | 0.0237 | -0.17 | 0.212
31 |  |  |  |  | 400000 | 10.336 | 0.33785 | Dy_auto | 19.16 | 310 | 581110 | 0.0178 | -0.19 | 0.212
32 |  |  |  |  | 400000 | 10.126 | 0.33097 | Dy_auto | 19.16 | 320 | 759200 | 0.0133 | -0.2 | 0.212
33 |  |  |  |  | 400000 | 10.062 | 0.32888 | Dy_auto | 19.16 | 330 | 1006100 | 0.01 | -0.22 | 0.212
34 |  |  |  |  | 400000 | 10.12 | 0.33077 | Dy_auto | 19.17 | 340 | 1350400 | 0.00749 | -0.23 | 0.212
35 |  |  |  |  | 400000 | 9.9908 | 0.32656 | Dy_auto | 19.17 | 350 | 1776600 | 0.00562 | -0.24 | 0.212
36 |  |  |  |  | 400000 | 10.039 | 0.32812 | Dy_auto | 19.17 | 360 | 2380700 | 0.00422 | -0.26 | 0.212
37 |  |  |  |  | 400000 | 10.134 | 0.33122 | Dy_auto | 19.17 | 370 | 3205600 | 0.00316 | -0.28 | 0.212
38 |  |  |  |  | 400000 | 10.351 | 0.33834 | Dy_auto | 19.17 | 380 | 4370400 | 0.00237 | -0.29 | 0.212
39 |  |  |  |  | 400000 | 10.492 | 0.34294 | Dy_auto | 19.17 | 390 | 5881500 | 0.00178 | -0.3 | 0.212
40 |  |  |  |  | 400000 | 10.546 | 0.3447 | Dy_auto | 19.17 | 400 | 7917500 | 0.00133 | -0.32 | 0.212
41 |  |  |  |  | 400000 | 10.673 | 0.34886 | Dy_auto | 19.17 | 410 | 10679000 | 0.000999 | -0.33 | 0.212

## 03-02-26-Strain sweep-1
Point No. | Fréquence Angulaire | Module de Stockage | Module de Perte | Facteur de Perte | Déformation de Cisaillement | Contrainte de Cisaillement | Couple | Etat | Température | Temps | Viscosité | Gradient de Cisaillement | Force Normale | Entrefer | Angle de Déphasage
| [rad/s] | [Pa] | [Pa] | [1] | [%] | [Pa] | [mN·m] |  | [°C] | [s] | [mPa·s] | [1/s] | [N] | [mm] | [°]
1 | 10 | 747.43 | 110.46 | 0.148 | 0.001 | 0.007567 | 0.00024734 | TruStrain™ | 19.3 | 12.68 |  | 0 | 1.04 | 0.213 | 8.41
2 | 10 | 633.4 | 91.92 | 0.145 | 0.00135 | 0.0086339 | 0.00028221 | TruStrain™ | 19.3 | 27.54 |  | 0 | 0.84 | 0.213 | 8.26
3 | 10 | 656.42 | 65.464 | 0.1 | 0.0018 | 0.011902 | 0.00038902 | TruStrain™ | 19.29 | 41.56 |  | 0 | 0.68 | 0.212 | 5.7
4 | 10 | 702.24 | 125.05 | 0.178 | 0.00244 | 0.017404 | 0.00056888 | TruStrain™ | 19.29 | 55.6 |  | 0 | 0.54 | 0.212 | 10.1
5 | 10 | 740.29 | 92.039 | 0.124 | 0.00327 | 0.024397 | 0.00079744 | TruStrain™ | 19.29 | 69.85 |  | 0 | 0.41 | 0.212 | 7.09
6 | 10 | 723.55 | 92.163 | 0.127 | 0.0044 | 0.032069 | 0.0010482 | TruStrain™ | 19.29 | 83.88 |  | 0 | 0.29 | 0.212 | 7.26
7 | 10 | 723.38 | 105.16 | 0.145 | 0.00591 | 0.043218 | 0.0014126 | TruStrain™ | 19.3 | 97.94 |  | 0 | 0.19 | 0.212 | 8.27
8 | 10 | 725.19 | 111.02 | 0.153 | 0.00793 | 0.058208 | 0.0019026 | TruStrain™ | 19.3 | 112 |  | 0 | 0.09 | 0.212 | 8.7
9 | 10 | 713.76 | 103.83 | 0.145 | 0.0107 | 0.076881 | 0.0025129 | TruStrain™ | 19.3 | 126.2 |  | 0 | 0 | 0.212 | 8.28
10 | 10 | 714.85 | 98.108 | 0.137 | 0.0143 | 0.10343 | 0.0033808 | TruStrain™ | 19.3 | 140.3 |  | 0 | -0.08 | 0.212 | 7.81
11 | 10 | 729.76 | 101.09 | 0.139 | 0.0192 | 0.14165 | 0.0046299 | TruStrain™ | 19.3 | 154.4 |  | 0 | -0.16 | 0.212 | 7.89
12 | 10 | 741.35 | 110.2 | 0.149 | 0.0259 | 0.19375 | 0.0063328 | TruStrain™ | 19.3 | 168.6 |  | 0 | -0.2 | 0.212 | 8.45
13 | 10 | 755.47 | 117.29 | 0.155 | 0.0347 | 0.26542 | 0.0086755 | TruStrain™ | 19.3 | 182.7 |  | 0 | -0.25 | 0.212 | 8.82
14 | 10 | 762.22 | 123.92 | 0.163 | 0.0467 | 0.36035 | 0.011778 | TruStrain™ | 19.31 | 196.8 |  | 0 | -0.3 | 0.212 | 9.23
15 | 10 | 760.23 | 118.88 | 0.156 | 0.0627 | 0.4822 | 0.015761 | TruStrain™ | 19.31 | 210.9 |  | 0 | -0.36 | 0.212 | 8.89
16 | 10 | 788.78 | 130.53 | 0.165 | 0.0842 | 0.67311 | 0.022001 | TruStrain™ | 19.32 | 225 |  | 0 | -0.39 | 0.212 | 9.4
17 | 10 | 792.71 | 130.63 | 0.165 | 0.113 | 0.90878 | 0.029704 | TruStrain™ | 19.32 | 239 |  | 0 | -0.44 | 0.212 | 9.36
18 | 10 | 821.22 | 140.95 | 0.172 | 0.152 | 1.2662 | 0.041386 | TruStrain™ | 19.32 | 253.1 |  | 0 | -0.48 | 0.212 | 9.74
19 | 10 | 893.21 | 162.35 | 0.182 | 0.204 | 1.8531 | 0.06057 | TruStrain™ | 19.32 | 267.2 |  | 0 | -0.52 | 0.212 | 10.3
20 | 10 | 863.6 | 153.38 | 0.178 | 0.274 | 2.4052 | 0.078616 | TruStrain™ | 19.33 | 281.3 |  | 0 | -0.54 | 0.212 | 10.07
21 | 10 | 933.01 | 177.18 | 0.19 | 0.368 | 3.4984 | 0.11435 | TruStrain™ | 19.34 | 295.5 |  | 0 | -0.55 | 0.212 | 10.75
22 | 10 | 881.08 | 161.73 | 0.184 | 0.495 | 4.433 | 0.1449 | TruStrain™ | 19.35 | 309.6 |  | 0 | -0.57 | 0.212 | 10.4
23 | 10 | 910.49 | 173.36 | 0.19 | 0.665 | 6.1621 | 0.20141 | TruStrain™ | 19.35 | 323.7 |  | 0 | -0.57 | 0.212 | 10.78
24 | 10 | 891.24 | 170.39 | 0.191 | 0.893 | 8.1038 | 0.26488 | TruStrain™ | 19.36 | 337.8 |  | 0 | -0.59 | 0.212 | 10.82
25 | 10 | 895.33 | 177.31 | 0.198 | 1.2 | 10.951 | 0.35793 | TruStrain™ | 19.37 | 351.8 |  | 0 | -0.6 | 0.212 | 11.2
26 | 10 | 906.61 | 186.45 | 0.206 | 1.61 | 14.918 | 0.48761 | TruStrain™ | 19.37 | 365.9 |  | 0 | -0.59 | 0.212 | 11.62
27 | 10 | 864.65 | 181.74 | 0.21 | 2.17 | 19.132 | 0.62533 | TruStrain™ | 19.38 | 380 |  | 0 | -0.59 | 0.212 | 11.87
28 | 10 | 839.37 | 184.89 | 0.22 | 2.91 | 25.002 | 0.81722 | TruStrain™ | 19.38 | 394.1 |  | 0 | -0.56 | 0.212 | 12.42
29 | 10 | 734.4 | 163.04 | 0.222 | 3.91 | 29.396 | 0.96082 | TruStrain™ | 19.39 | 408.2 |  | 0 | -0.61 | 0.212 | 12.52
30 | 10 | 675.15 | 157.45 | 0.233 | 5.25 | 36.394 | 1.1896 | TruStrain™ | 19.4 | 422.3 |  | 0 | -0.52 | 0.212 | 13.13
31 | 10 | 599.42 | 146.88 | 0.245 | 7.05 | 43.523 | 1.4226 | TruStrain™ | 19.41 | 436.4 |  | 0 | -0.4 | 0.212 | 13.77
32 | 10 | 513.27 | 134.05 | 0.261 | 9.47 | 50.259 | 1.6428 | TruStrain™ | 19.41 | 450.5 |  | 0 | -0.25 | 0.212 | 14.64
33 | 10 | 423.02 | 126.5 | 0.299 | 12.7 | 56.196 | 1.8368 | TruStrain™ | 19.41 | 464.6 |  | 0 | -0.13 | 0.212 | 16.65
34 | 10 | 341.5 | 138.58 | 0.406 | 17.1 | 63.015 | 2.0597 | TruStrain™ | 19.42 | 478.7 |  | 0 | -0.06 | 0.212 | 22.09
35 | 10 | 250.34 | 158.14 | 0.632 | 23 | 68.014 | 2.2231 | TruStrain™ | 19.43 | 492.8 |  | 0 | -0.03 | 0.212 | 32.28
36 | 10 | 168.89 | 155.75 | 0.922 | 30.9 | 70.894 | 2.3172 | TruStrain™ | 19.44 | 506.9 |  | 0 | -0.02 | 0.212 | 42.68
37 | 10 | 113.33 | 138.25 | 1.22 | 41.5 | 74.104 | 2.4222 | TruStrain™ | 19.45 | 521.1 |  | 0 | 0 | 0.212 | 50.66
38 | 10 | 77.648 | 118.54 | 1.527 | 55.7 | 78.916 | 2.5794 | TruStrain™ | 19.45 | 535.2 |  | 0 | 0.01 | 0.212 | 56.77
39 | 10 | 54.971 | 100.86 | 1.835 | 74.8 | 85.935 | 2.8089 | TruStrain™ | 19.46 | 549.4 |  | 0 | 0.03 | 0.212 | 61.41
40 | 10 | 40.736 | 85.565 | 2.1 | 101 | 95.243 | 3.1131 | TruStrain™ | 19.46 | 563.5 |  | 0 | 0.04 | 0.212 | 64.54