## K47%-pot1-FC-1
Plan-plan 25mm, entrefer = 1 mm
| Point No. | Fréquence Angulaire | Module de Stockage | Module de Perte | Facteur de Perte | Déformation de Cisaillement | Contrainte de Cisaillement | Couple | Etat | Température | Temps | Viscosité | Gradient de Cisaillement | Force Normale | Entrefer | Angle de Déphasage
|  | [rad/s] | [Pa] | [Pa] | [1] | [%] | [Pa] | [mN·m] |  | [°C] | [s] | [mPa·s] | [1/s] | [N] | [mm] | [°]
| 1 |  |  |  |  | 74900 | 180.28 | 0.82707 | Dy_auto | 18.65 | 10 | 1802.4 | 100 | -0.69 | 1
| 2 |  |  |  |  | 156000 | 158.26 | 0.72604 | Dy_auto | 18.63 | 20 | 2111 | 75 | -0.63 | 1
| 3 |  |  |  |  | 217000 | 141.57 | 0.64948 | Dy_auto | 18.6 | 30 | 2518 | 56.2 | -0.59 | 1
| 4 |  |  |  |  | 263000 | 128.27 | 0.58847 | Dy_auto | 18.58 | 40 | 3042.1 | 42.2 | -0.54 | 1
| 5 |  |  |  |  | 297000 | 116.27 | 0.53339 | Dy_auto | 18.57 | 50 | 3676.8 | 31.6 | -0.52 | 1
| 6 |  |  |  |  | 323000 | 104.43 | 0.4791 | Dy_auto | 18.55 | 60 | 4403.9 | 23.7 | -0.53 | 1
| 7 |  |  |  |  | 342000 | 92.782 | 0.42565 | Dy_auto | 18.53 | 70 | 5217.5 | 17.8 | -0.54 | 1
| 8 |  |  |  |  | 356000 | 81.695 | 0.37479 | Dy_auto | 18.5 | 80 | 6126.4 | 13.3 | -0.47 | 1
| 9 |  |  |  |  | 367000 | 71.765 | 0.32923 | Dy_auto | 18.48 | 90 | 7176.9 | 10 | -0.38 | 1
| 10 |  |  |  |  | 375000 | 62.992 | 0.28898 | Dy_auto | 18.46 | 100 | 8400.5 | 7.5 | -0.3 | 1
| 11 |  |  |  |  | 382000 | 54.914 | 0.25192 | Dy_auto | 18.43 | 110 | 9765.5 | 5.62 | -0.22 | 1
| 12 |  |  |  |  | 386000 | 45.111 | 0.20695 | Dy_auto | 18.41 | 120 | 10697 | 4.22 | -0.17 | 1
| 13 |  |  |  |  | 389000 | 36.578 | 0.1678 | Dy_auto | 18.39 | 130 | 11567 | 3.16 | -0.17 | 1
| 14 |  |  |  |  | 392000 | 30.383 | 0.13938 | Dy_auto | 18.37 | 140 | 12813 | 2.37 | -0.13 | 1
| 15 |  |  |  |  | 394000 | 25.78 | 0.11827 | Dy_auto | 18.34 | 150 | 14497 | 1.78 | -0.13 | 1
| 16 |  |  |  |  | 395000 | 22.374 | 0.10264 | Dy_auto | 18.32 | 160 | 16779 | 1.33 | -0.14 | 1
| 17 |  |  |  |  | 397000 | 20.264 | 0.092962 | Dy_auto | 18.3 | 170 | 20264 | 1 | -0.12 | 1
| 18 |  |  |  |  | 397000 | 19.004 | 0.08718 | Dy_auto | 18.28 | 180 | 25343 | 0.75 | -0.13 | 1
| 19 |  |  |  |  | 398000 | 18.505 | 0.084894 | Dy_auto | 18.26 | 190 | 32911 | 0.562 | -0.12 | 1
| 20 |  |  |  |  | 398000 | 18.046 | 0.082786 | Dy_auto | 18.24 | 200 | 42785 | 0.422 | -0.12 | 1
| 21 |  |  |  |  | 399000 | 17.765 | 0.081497 | Dy_auto | 18.23 | 210 | 56169 | 0.316 | -0.15 | 1
| 22 |  |  |  |  | 399000 | 17.94 | 0.082303 | Dy_auto | 18.21 | 220 | 75669 | 0.237 | -0.18 | 1
| 23 |  |  |  |  | 399000 | 18.171 | 0.083361 | Dy_auto | 18.19 | 230 | 102180 | 0.178 | -0.2 | 1
| 24 |  |  |  |  | 399000 | 18.616 | 0.085404 | Dy_auto | 18.18 | 240 | 139590 | 0.133 | -0.22 | 1
| 25 |  |  |  |  | 399000 | 19.476 | 0.089348 | Dy_auto | 18.17 | 250 | 194760 | 0.1 | -0.23 | 1
| 26 |  |  |  |  | 400000 | 20.432 | 0.093735 | Dy_auto | 18.16 | 260 | 272450 | 0.075 | -0.25 | 1
| 27 |  |  |  |  | 400000 | 21.584 | 0.099018 | Dy_auto | 18.15 | 270 | 383800 | 0.0562 | -0.26 | 1
| 28 |  |  |  |  | 400000 | 22.728 | 0.10427 | Dy_auto | 18.14 | 280 | 538940 | 0.0422 | -0.28 | 1
| 29 |  |  |  |  | 400000 | 23.828 | 0.10931 | Dy_auto | 18.13 | 290 | 753470 | 0.0316 | -0.3 | 1
| 30 |  |  |  |  | 400000 | 25.068 | 0.115 | Dy_auto | 18.11 | 300 | 1057100 | 0.0237 | -0.32 | 1
| 31 |  |  |  |  | 400000 | 26.216 | 0.12027 | Dy_auto | 18.1 | 310 | 1474200 | 0.0178 | -0.33 | 1
| 32 |  |  |  |  | 400000 | 27.708 | 0.12711 | Dy_auto | 18.09 | 320 | 2077800 | 0.0133 | -0.35 | 1
| 33 |  |  |  |  | 400000 | 29.095 | 0.13348 | Dy_auto | 18.08 | 330 | 2909000 | 0.01 | -0.36 | 1
| 34 |  |  |  |  | 400000 | 30.098 | 0.13808 | Dy_auto | 18.07 | 340 | 4012600 | 0.0075 | -0.38 | 1
| 35 |  |  |  |  | 400000 | 30.655 | 0.14063 | Dy_auto | 18.06 | 350 | 5450900 | 0.00562 | -0.39 | 1
| 36 |  |  |  |  | 400000 | 31.286 | 0.14353 | Dy_auto | 18.04 | 360 | 7420300 | 0.00422 | -0.4 | 1
| 37 |  |  |  |  | 400000 | 33.061 | 0.15167 | Dy_auto | 18.03 | 370 | 10456000 | 0.00316 | -0.41 | 1
| 38 |  |  |  |  | 400000 | 31.366 | 0.14389 | Dy_auto | 18.02 | 380 | 13231000 | 0.00237 | -0.43 | 1
| 39 |  |  |  |  | 400000 | 34.732 | 0.15934 | Dy_auto | 18.01 | 390 | 19535000 | 0.00178 | -0.45 | 1
| 40 |  |  |  |  | 400000 | 41.017 | 0.18817 | Dy_auto | 18 | 400 | 30744000 | 0.00133 | -0.43 | 1
| 41 |  |  |  |  | 400000 | 23.503 | 0.10782 | Dy_auto | 17.98 | 410 | 23485000 | 0.001 | -0.47 | 1

## k47%-Pot2-fc-1
Point No. | Fréquence Angulaire | Module de Stockage | Module de Perte | Facteur de Perte | Déformation de Cisaillement | Contrainte de Cisaillement | Couple | Etat | Température | Temps | Viscosité | Gradient de Cisaillement | Force Normale | Entrefer | Angle de Déphasage
| [rad/s] | [Pa] | [Pa] | [1] | [%] | [Pa] | [mN·m] |  | [°C] | [s] | [mPa·s] | [1/s] | [N] | [mm] | [°]
1 |  |  |  |  | 74900 | 164.82 | 0.75614 | Dy_auto | 19.55 | 10 | 1647.2 | 100 | -1.17 | 0.999
2 |  |  |  |  | 156000 | 122.14 | 0.56032 | Dy_auto | 19.54 | 20 | 1629.1 | 75 | -2.68 | 0.998
3 |  |  |  |  | 217000 | 114.42 | 0.5249 | Dy_auto | 19.52 | 30 | 2034.9 | 56.2 | -2.7 | 0.998
4 |  |  |  |  | 263000 | 107.43 | 0.49283 | Dy_auto | 19.51 | 40 | 2547.6 | 42.2 | -2.71 | 0.998
5 |  |  |  |  | 297000 | 100.29 | 0.4601 | Dy_auto | 19.5 | 50 | 3171.5 | 31.6 | -2.72 | 0.998
6 |  |  |  |  | 323000 | 92.346 | 0.42364 | Dy_auto | 19.48 | 60 | 3894.1 | 23.7 | -2.73 | 0.998
7 |  |  |  |  | 342000 | 83.325 | 0.38226 | Dy_auto | 19.47 | 70 | 4685.6 | 17.8 | -2.74 | 0.998
8 |  |  |  |  | 357000 | 73.633 | 0.3378 | Dy_auto | 19.45 | 80 | 5521.6 | 13.3 | -2.75 | 0.998
9 |  |  |  |  | 368000 | 64.811 | 0.29733 | Dy_auto | 19.44 | 90 | 6481 | 10 | -2.75 | 0.998
10 |  |  |  |  | 376000 | 57.202 | 0.26242 | Dy_auto | 19.42 | 100 | 7627.9 | 7.5 | -2.76 | 0.998
11 |  |  |  |  | 382000 | 50.259 | 0.23057 | Dy_auto | 19.41 | 110 | 8937.4 | 5.62 | -2.77 | 0.998
12 |  |  |  |  | 386000 | 41.552 | 0.19062 | Dy_auto | 19.39 | 120 | 9853.3 | 4.22 | -2.77 | 0.998
13 |  |  |  |  | 390000 | 33.719 | 0.15469 | Dy_auto | 19.38 | 130 | 10663 | 3.16 | -2.77 | 0.998
14 |  |  |  |  | 392000 | 28.369 | 0.13015 | Dy_auto | 19.36 | 140 | 11963 | 2.37 | -2.78 | 0.998
15 |  |  |  |  | 394000 | 23.983 | 0.11003 | Dy_auto | 19.34 | 150 | 13487 | 1.78 | -2.78 | 0.998
16 |  |  |  |  | 396000 | 21.225 | 0.097373 | Dy_auto | 19.32 | 160 | 15916 | 1.33 | -2.82 | 0.998
17 |  |  |  |  | 397000 | 19.255 | 0.088336 | Dy_auto | 19.31 | 170 | 19256 | 1 | -2.82 | 0.998
18 |  |  |  |  | 398000 | 17.834 | 0.081814 | Dy_auto | 19.29 | 180 | 23780 | 0.75 | -2.83 | 0.998
19 |  |  |  |  | 398000 | 16.989 | 0.077938 | Dy_auto | 19.28 | 190 | 30203 | 0.562 | -2.82 | 0.998
20 |  |  |  |  | 399000 | 16.773 | 0.076948 | Dy_auto | 19.26 | 200 | 39767 | 0.422 | -2.86 | 0.998
21 |  |  |  |  | 399000 | 16.606 | 0.076182 | Dy_auto | 19.25 | 210 | 52526 | 0.316 | -2.89 | 0.998
22 |  |  |  |  | 399000 | 16.632 | 0.076302 | Dy_auto | 19.23 | 220 | 70153 | 0.237 | -2.9 | 0.998
23 |  |  |  |  | 399000 | 17.017 | 0.078069 | Dy_auto | 19.21 | 230 | 95704 | 0.178 | -2.92 | 0.998
24 |  |  |  |  | 400000 | 17.423 | 0.079928 | Dy_auto | 19.19 | 240 | 130640 | 0.133 | -2.94 | 0.998
25 |  |  |  |  | 400000 | 17.851 | 0.081891 | Dy_auto | 19.17 | 250 | 178490 | 0.1 | -2.96 | 0.998
26 |  |  |  |  | 400000 | 18.264 | 0.083789 | Dy_auto | 19.15 | 260 | 243550 | 0.075 | -2.97 | 0.998
27 |  |  |  |  | 400000 | 18.977 | 0.087057 | Dy_auto | 19.14 | 270 | 337440 | 0.0562 | -2.99 | 0.998
28 |  |  |  |  | 400000 | 19.813 | 0.090893 | Dy_auto | 19.13 | 280 | 469820 | 0.0422 | -3 | 0.998
29 |  |  |  |  | 400000 | 20.539 | 0.094226 | Dy_auto | 19.11 | 290 | 649480 | 0.0316 | -3.02 | 0.998
30 |  |  |  |  | 400000 | 21.199 | 0.097252 | Dy_auto | 19.1 | 300 | 893900 | 0.0237 | -3.03 | 0.998
31 |  |  |  |  | 400000 | 22.096 | 0.10137 | Dy_auto | 19.09 | 310 | 1242500 | 0.0178 | -3.04 | 0.998
32 |  |  |  |  | 400000 | 23.14 | 0.10616 | Dy_auto | 19.07 | 320 | 1735000 | 0.0133 | -3.06 | 0.998
33 |  |  |  |  | 400000 | 23.856 | 0.10944 | Dy_auto | 19.06 | 330 | 2385700 | 0.01 | -3.06 | 0.998
34 |  |  |  |  | 400000 | 24.998 | 0.11468 | Dy_auto | 19.05 | 340 | 3333500 | 0.0075 | -3.08 | 0.998
35 |  |  |  |  | 400000 | 25.669 | 0.11776 | Dy_auto | 19.03 | 350 | 4565200 | 0.00562 | -3.09 | 0.998
36 |  |  |  |  | 400000 | 26.139 | 0.11991 | Dy_auto | 19.01 | 360 | 6198500 | 0.00422 | -3.1 | 0.998
37 |  |  |  |  | 400000 | 22.96 | 0.10533 | Dy_auto | 19 | 370 | 7260900 | 0.00316 | -3.05 | 0.998
38 |  |  |  |  | 400000 | 24.428 | 0.11207 | Dy_auto | 18.98 | 380 | 10299000 | 0.00237 | -3.1 | 0.998
39 |  |  |  |  | 400000 | 24.592 | 0.11282 | Dy_auto | 18.97 | 390 | 13825000 | 0.00178 | -3.11 | 0.998
40 |  |  |  |  | 400000 | 28.77 | 0.13199 | Dy_auto | 18.96 | 400 | 21550000 | 0.00134 | -3.14 | 0.998
41 |  |  |  |  | 400000 | 34.859 | 0.15992 | Dy_auto | 18.95 | 410 | 34866000 | 0.001 | -3.15 | 0.998

## K48%-Pot1-Flow curve-2
PP25-1 mm
| Point No. | Fréquence Angulaire | Module de Stockage | Module de Perte | Facteur de Perte | Déformation de Cisaillement | Contrainte de Cisaillement | Couple | Etat | Température | Temps | Viscosité | Gradient de Cisaillement | Force Normale | Entrefer | Angle de Déphasage
|  | [rad/s] | [Pa] | [Pa] | [1] | [%] | [Pa] | [mN·m] |  | [°C] | [s] | [mPa·s] | [1/s] | [N] | [mm] | [°]
| 1 |  |  |  |  | 74900 | 199.15 | 0.91363 | Dy_auto | 18.42 | 10 | 1991.9 | 100 | -0.06 | 1
| 2 |  |  |  |  | 156000 | 181.74 | 0.83377 | Dy_auto | 18.4 | 20 | 2424.1 | 75 | -0.06 | 1
| 3 |  |  |  |  | 217000 | 167.23 | 0.76716 | Dy_auto | 18.38 | 30 | 2974.1 | 56.2 | -0.07 | 1
| 4 |  |  |  |  | 263000 | 153.73 | 0.70525 | Dy_auto | 18.36 | 40 | 3645.7 | 42.2 | -0.08 | 1
| 5 |  |  |  |  | 297000 | 139.91 | 0.64185 | Dy_auto | 18.34 | 50 | 4424.3 | 31.6 | -0.08 | 1
| 6 |  |  |  |  | 323000 | 124.74 | 0.57227 | Dy_auto | 18.31 | 60 | 5260.3 | 23.7 | -0.09 | 1
| 7 |  |  |  |  | 342000 | 110.28 | 0.5059 | Dy_auto | 18.29 | 70 | 6201.1 | 17.8 | -0.09 | 1
| 8 |  |  |  |  | 356000 | 97.465 | 0.44713 | Dy_auto | 18.27 | 80 | 7308.6 | 13.3 | -0.1 | 1
| 9 |  |  |  |  | 367000 | 86.144 | 0.3952 | Dy_auto | 18.26 | 90 | 8614.3 | 10 | -0.1 | 1
| 10 |  |  |  |  | 375000 | 76.464 | 0.35079 | Dy_auto | 18.24 | 100 | 10196 | 7.5 | -0.12 | 1
| 11 |  |  |  |  | 382000 | 66.343 | 0.30436 | Dy_auto | 18.22 | 110 | 11797 | 5.62 | -0.11 | 1
| 12 |  |  |  |  | 386000 | 56.072 | 0.25724 | Dy_auto | 18.21 | 120 | 13296 | 4.22 | -0.12 | 1
| 13 |  |  |  |  | 390000 | 48.25 | 0.22135 | Dy_auto | 18.19 | 130 | 15258 | 3.16 | -0.12 | 1
| 14 |  |  |  |  | 392000 | 43.587 | 0.19996 | Dy_auto | 18.18 | 140 | 18380 | 2.37 | -0.11 | 1
| 15 |  |  |  |  | 394000 | 39.179 | 0.17974 | Dy_auto | 18.16 | 150 | 22031 | 1.78 | -0.12 | 1
| 16 |  |  |  |  | 396000 | 35.931 | 0.16484 | Dy_auto | 18.15 | 160 | 26945 | 1.33 | -0.16 | 1
| 17 |  |  |  |  | 397000 | 33.963 | 0.15581 | Dy_auto | 18.13 | 170 | 33963 | 1 | -0.16 | 1
| 18 |  |  |  |  | 397000 | 32.508 | 0.14913 | Dy_auto | 18.12 | 180 | 43353 | 0.75 | -0.19 | 1
| 19 |  |  |  |  | 398000 | 31.76 | 0.1457 | Dy_auto | 18.1 | 190 | 56492 | 0.562 | -0.21 | 1
| 20 |  |  |  |  | 399000 | 31.377 | 0.14395 | Dy_auto | 18.09 | 200 | 74385 | 0.422 | -0.23 | 1
| 21 |  |  |  |  | 399000 | 31.536 | 0.14468 | Dy_auto | 18.07 | 210 | 99728 | 0.316 | -0.25 | 1
| 22 |  |  |  |  | 399000 | 31.753 | 0.14567 | Dy_auto | 18.06 | 220 | 133910 | 0.237 | -0.28 | 1
| 23 |  |  |  |  | 399000 | 32.393 | 0.14861 | Dy_auto | 18.05 | 230 | 182140 | 0.178 | -0.3 | 1
| 24 |  |  |  |  | 399000 | 33.324 | 0.15288 | Dy_auto | 18.03 | 240 | 249870 | 0.133 | -0.33 | 1
| 25 |  |  |  |  | 400000 | 34.202 | 0.15691 | Dy_auto | 18.02 | 250 | 342010 | 0.1 | -0.35 | 1
| 26 |  |  |  |  | 400000 | 34.412 | 0.15787 | Dy_auto | 18 | 260 | 458880 | 0.075 | -0.33 | 1
| 27 |  |  |  |  | 400000 | 35.471 | 0.16273 | Dy_auto | 17.99 | 270 | 630730 | 0.0562 | -0.38 | 1
| 28 |  |  |  |  | 400000 | 36.809 | 0.16886 | Dy_auto | 17.98 | 280 | 872830 | 0.0422 | -0.41 | 1
| 29 |  |  |  |  | 400000 | 37.991 | 0.17429 | Dy_auto | 17.96 | 290 | 1201300 | 0.0316 | -0.42 | 1
| 30 |  |  |  |  | 400000 | 39.45 | 0.18098 | Dy_auto | 17.95 | 300 | 1663500 | 0.0237 | -0.44 | 1
| 31 |  |  |  |  | 400000 | 40.473 | 0.18567 | Dy_auto | 17.94 | 310 | 2275900 | 0.0178 | -0.46 | 1
| 32 |  |  |  |  | 400000 | 41.72 | 0.1914 | Dy_auto | 17.92 | 320 | 3128500 | 0.0133 | -0.47 | 1
| 33 |  |  |  |  | 400000 | 27.317 | 0.12532 | Dy_auto | 17.91 | 330 | 2732400 | 0.01 | -0.39 | 1
| 34 |  |  |  |  | 400000 | 28.156 | 0.12917 | Dy_auto | 17.9 | 340 | 3754700 | 0.0075 | -0.43 | 1
| 35 |  |  |  |  | 400000 | 28.339 | 0.13001 | Dy_auto | 17.89 | 350 | 5039800 | 0.00562 | -0.44 | 1

## K48%-Pot2-Flow curve-1
Point No. | Fréquence Angulaire | Module de Stockage | Module de Perte | Facteur de Perte | Déformation de Cisaillement | Contrainte de Cisaillement | Couple | Etat | Température | Temps | Viscosité | Gradient de Cisaillement | Force Normale | Entrefer | Angle de Déphasage
| [rad/s] | [Pa] | [Pa] | [1] | [%] | [Pa] | [mN·m] |  | [°C] | [s] | [mPa·s] | [1/s] | [N] | [mm] | [°]
1 |  |  |  |  | 74900 | 194.62 | 0.89284 | Dy_auto | 18.62 | 10 | 1946.5 | 100 | -0.06 | 1
2 |  |  |  |  | 156000 | 176.16 | 0.80814 | Dy_auto | 18.61 | 20 | 2349.6 | 75 | -0.07 | 1
3 |  |  |  |  | 217000 | 161.32 | 0.74008 | Dy_auto | 18.59 | 30 | 2869.1 | 56.2 | -0.08 | 1
4 |  |  |  |  | 263000 | 147.74 | 0.67777 | Dy_auto | 18.58 | 40 | 3503.6 | 42.2 | -0.08 | 1
5 |  |  |  |  | 297000 | 133.89 | 0.61424 | Dy_auto | 18.57 | 50 | 4234.1 | 31.6 | -0.08 | 1
6 |  |  |  |  | 323000 | 119.55 | 0.54844 | Dy_auto | 18.55 | 60 | 5041.3 | 23.7 | -0.09 | 1
7 |  |  |  |  | 342000 | 104.92 | 0.48133 | Dy_auto | 18.54 | 70 | 5899.9 | 17.8 | -0.09 | 1
8 |  |  |  |  | 356000 | 92.376 | 0.42378 | Dy_auto | 18.52 | 80 | 6927 | 13.3 | -0.1 | 1
9 |  |  |  |  | 367000 | 82.2 | 0.3771 | Dy_auto | 18.51 | 90 | 8219.9 | 10 | -0.1 | 1
10 |  |  |  |  | 375000 | 71.822 | 0.32949 | Dy_auto | 18.49 | 100 | 9577.4 | 7.5 | -0.11 | 1
11 |  |  |  |  | 382000 | 61.179 | 0.28066 | Dy_auto | 18.48 | 110 | 10879 | 5.62 | -0.1 | 1
12 |  |  |  |  | 386000 | 51.937 | 0.23827 | Dy_auto | 18.46 | 120 | 12316 | 4.22 | -0.11 | 1
13 |  |  |  |  | 390000 | 45.112 | 0.20695 | Dy_auto | 18.45 | 130 | 14265 | 3.16 | -0.11 | 1
14 |  |  |  |  | 392000 | 39.622 | 0.18177 | Dy_auto | 18.44 | 140 | 16708 | 2.37 | -0.11 | 1
15 |  |  |  |  | 394000 | 35.491 | 0.16282 | Dy_auto | 18.43 | 150 | 19958 | 1.78 | -0.1 | 1
16 |  |  |  |  | 396000 | 32.96 | 0.15121 | Dy_auto | 18.41 | 160 | 24715 | 1.33 | -0.14 | 1
17 |  |  |  |  | 397000 | 30.773 | 0.14118 | Dy_auto | 18.4 | 170 | 30772 | 1 | -0.14 | 1
18 |  |  |  |  | 397000 | 29.275 | 0.1343 | Dy_auto | 18.39 | 180 | 39039 | 0.75 | -0.16 | 1
19 |  |  |  |  | 398000 | 28.375 | 0.13017 | Dy_auto | 18.38 | 190 | 50468 | 0.562 | -0.19 | 1
20 |  |  |  |  | 398000 | 28.206 | 0.1294 | Dy_auto | 18.37 | 200 | 66877 | 0.422 | -0.21 | 1
21 |  |  |  |  | 399000 | 28.465 | 0.13059 | Dy_auto | 18.36 | 210 | 90030 | 0.316 | -0.23 | 1
22 |  |  |  |  | 399000 | 28.796 | 0.1321 | Dy_auto | 18.35 | 220 | 121390 | 0.237 | -0.26 | 1
23 |  |  |  |  | 399000 | 29.282 | 0.13433 | Dy_auto | 18.34 | 230 | 164630 | 0.178 | -0.29 | 1
24 |  |  |  |  | 399000 | 29.866 | 0.13701 | Dy_auto | 18.33 | 240 | 223970 | 0.133 | -0.32 | 1
25 |  |  |  |  | 400000 | 30.235 | 0.13871 | Dy_auto | 18.32 | 250 | 302340 | 0.1 | -0.34 | 1
26 |  |  |  |  | 400000 | 31.104 | 0.14269 | Dy_auto | 18.31 | 260 | 414760 | 0.075 | -0.36 | 1
27 |  |  |  |  | 400000 | 32.217 | 0.1478 | Dy_auto | 18.3 | 270 | 572900 | 0.0562 | -0.38 | 1
28 |  |  |  |  | 400000 | 33.253 | 0.15255 | Dy_auto | 18.29 | 280 | 788530 | 0.0422 | -0.4 | 1
29 |  |  |  |  | 400000 | 33.638 | 0.15432 | Dy_auto | 18.28 | 290 | 1063700 | 0.0316 | -0.37 | 1
30 |  |  |  |  | 400000 | 35.649 | 0.16354 | Dy_auto | 18.27 | 300 | 1503200 | 0.0237 | -0.43 | 1
31 |  |  |  |  | 400000 | 37.131 | 0.17034 | Dy_auto | 18.26 | 310 | 2087900 | 0.0178 | -0.45 | 1
32 |  |  |  |  | 400000 | 38.785 | 0.17793 | Dy_auto | 18.25 | 320 | 2908300 | 0.0133 | -0.47 | 1
33 |  |  |  |  | 400000 | 30.568 | 0.14023 | Dy_auto | 18.24 | 330 | 3056900 | 0.01 | -0.44 | 1

## K49%-Pot1-FC-1
Point No. | Fréquence Angulaire | Module de Stockage | Module de Perte | Facteur de Perte | Déformation de Cisaillement | Contrainte de Cisaillement | Couple | Etat | Température | Temps | Viscosité | Gradient de Cisaillement | Force Normale | Entrefer | Angle de Déphasage
| [rad/s] | [Pa] | [Pa] | [1] | [%] | [Pa] | [mN·m] |  | [°C] | [s] | [mPa·s] | [1/s] | [N] | [mm] | [°]
1 |  |  |  |  | 74900 | 219.09 | 1.0051 | Dy_auto | 18.71 | 10 | 2191.3 | 100 | -0.06 | 1
2 |  |  |  |  | 156000 | 197.69 | 0.90691 | Dy_auto | 18.7 | 20 | 2636.8 | 75 | -0.07 | 1
3 |  |  |  |  | 217000 | 180.7 | 0.829 | Dy_auto | 18.69 | 30 | 3213.8 | 56.2 | -0.08 | 1
4 |  |  |  |  | 263000 | 165.12 | 0.75749 | Dy_auto | 18.67 | 40 | 3915.7 | 42.2 | -0.08 | 1
5 |  |  |  |  | 297000 | 149.3 | 0.68493 | Dy_auto | 18.66 | 50 | 4721.3 | 31.6 | -0.09 | 1
6 |  |  |  |  | 323000 | 133.1 | 0.61063 | Dy_auto | 18.65 | 60 | 5612.9 | 23.7 | -0.1 | 1
7 |  |  |  |  | 342000 | 117.66 | 0.53977 | Dy_auto | 18.64 | 70 | 6616.4 | 17.8 | -0.1 | 1
8 |  |  |  |  | 356000 | 104.71 | 0.48035 | Dy_auto | 18.63 | 80 | 7851.7 | 13.3 | -0.11 | 1
9 |  |  |  |  | 367000 | 92.644 | 0.42502 | Dy_auto | 18.62 | 90 | 9264.3 | 10 | -0.12 | 1
10 |  |  |  |  | 375000 | 80.495 | 0.36928 | Dy_auto | 18.61 | 100 | 10734 | 7.5 | -0.13 | 1
11 |  |  |  |  | 382000 | 67.432 | 0.30935 | Dy_auto | 18.59 | 110 | 11991 | 5.62 | -0.12 | 1
12 |  |  |  |  | 386000 | 57.713 | 0.26476 | Dy_auto | 18.58 | 120 | 13686 | 4.22 | -0.13 | 1
13 |  |  |  |  | 390000 | 50.839 | 0.23323 | Dy_auto | 18.56 | 130 | 16076 | 3.16 | -0.15 | 1
14 |  |  |  |  | 392000 | 45.289 | 0.20777 | Dy_auto | 18.55 | 140 | 19098 | 2.37 | -0.16 | 1
15 |  |  |  |  | 394000 | 41.538 | 0.19056 | Dy_auto | 18.54 | 150 | 23358 | 1.78 | -0.17 | 1
16 |  |  |  |  | 396000 | 38.386 | 0.1761 | Dy_auto | 18.52 | 160 | 28782 | 1.33 | -0.21 | 1
17 |  |  |  |  | 397000 | 36.681 | 0.16828 | Dy_auto | 18.51 | 170 | 36680 | 1 | -0.22 | 1
18 |  |  |  |  | 397000 | 35.599 | 0.16332 | Dy_auto | 18.5 | 180 | 47468 | 0.75 | -0.26 | 1
19 |  |  |  |  | 398000 | 35.021 | 0.16066 | Dy_auto | 18.49 | 190 | 62283 | 0.562 | -0.29 | 1
20 |  |  |  |  | 399000 | 34.585 | 0.15866 | Dy_auto | 18.48 | 200 | 82010 | 0.422 | -0.24 | 1
21 |  |  |  |  | 399000 | 34.87 | 0.15997 | Dy_auto | 18.48 | 210 | 110280 | 0.316 | -0.31 | 1
22 |  |  |  |  | 399000 | 35.759 | 0.16405 | Dy_auto | 18.47 | 220 | 150750 | 0.237 | -0.35 | 1
23 |  |  |  |  | 399000 | 36.698 | 0.16835 | Dy_auto | 18.46 | 230 | 206340 | 0.178 | -0.39 | 1
24 |  |  |  |  | 399000 | 37.784 | 0.17334 | Dy_auto | 18.45 | 240 | 283330 | 0.133 | -0.42 | 1
25 |  |  |  |  | 400000 | 38.747 | 0.17776 | Dy_auto | 18.44 | 250 | 387450 | 0.1 | -0.45 | 1
26 |  |  |  |  | 400000 | 39.685 | 0.18206 | Dy_auto | 18.43 | 260 | 529180 | 0.075 | -0.47 | 1
27 |  |  |  |  | 400000 | 40.964 | 0.18793 | Dy_auto | 18.42 | 270 | 728440 | 0.0562 | -0.49 | 1
28 |  |  |  |  | 400000 | 42.651 | 0.19567 | Dy_auto | 18.41 | 280 | 1011400 | 0.0422 | -0.52 | 1
29 |  |  |  |  | 400000 | 44.404 | 0.20371 | Dy_auto | 18.41 | 290 | 1404100 | 0.0316 | -0.54 | 1
30 |  |  |  |  | 400000 | 46.162 | 0.21177 | Dy_auto | 18.4 | 300 | 1946500 | 0.0237 | -0.56 | 1
31 |  |  |  |  | 400000 | 47.832 | 0.21943 | Dy_auto | 18.39 | 310 | 2689700 | 0.0178 | -0.58 | 1
32 |  |  |  |  | 400000 | 49.191 | 0.22567 | Dy_auto | 18.39 | 320 | 3688700 | 0.0133 | -0.6 | 1
33 |  |  |  |  | 400000 | 30.991 | 0.14217 | Dy_auto | 18.38 | 330 | 3099600 | 0.01 | -0.52 | 1
34 |  |  |  |  | 400000 | 32.64 | 0.14974 | Dy_auto | 18.36 | 340 | 4353700 | 0.0075 | -0.53 | 1

## K49%-Pot2-FC-1
Point No. | Fréquence Angulaire | Module de Stockage | Module de Perte | Facteur de Perte | Déformation de Cisaillement | Contrainte de Cisaillement | Couple | Etat | Température | Temps | Viscosité | Gradient de Cisaillement | Force Normale | Entrefer | Angle de Déphasage
| [rad/s] | [Pa] | [Pa] | [1] | [%] | [Pa] | [mN·m] |  | [°C] | [s] | [mPa·s] | [1/s] | [N] | [mm] | [°]
1 |  |  |  |  | 74900 | 210.06 | 0.96365 | Dy_auto | 19.02 | 10 | 2100.9 | 100 | -0.06 | 1
2 |  |  |  |  | 156000 | 188.99 | 0.86703 | Dy_auto | 19.01 | 20 | 2520.8 | 75 | -0.07 | 1
3 |  |  |  |  | 217000 | 172.61 | 0.79188 | Dy_auto | 18.99 | 30 | 3069.9 | 56.2 | -0.07 | 1
4 |  |  |  |  | 263000 | 157.77 | 0.72377 | Dy_auto | 18.97 | 40 | 3741.4 | 42.2 | -0.08 | 1
5 |  |  |  |  | 297000 | 142.54 | 0.65389 | Dy_auto | 18.95 | 50 | 4507.4 | 31.6 | -0.09 | 1
6 |  |  |  |  | 323000 | 127.17 | 0.58342 | Dy_auto | 18.94 | 60 | 5362.8 | 23.7 | -0.09 | 1
7 |  |  |  |  | 342000 | 112.47 | 0.51595 | Dy_auto | 18.92 | 70 | 6324.4 | 17.8 | -0.1 | 1
8 |  |  |  |  | 356000 | 99.49 | 0.45642 | Dy_auto | 18.9 | 80 | 7460.5 | 13.3 | -0.1 | 1
9 |  |  |  |  | 367000 | 88.687 | 0.40686 | Dy_auto | 18.89 | 90 | 8868.6 | 10 | -0.1 | 1
10 |  |  |  |  | 375000 | 78.801 | 0.36151 | Dy_auto | 18.87 | 100 | 10508 | 7.5 | -0.12 | 1
11 |  |  |  |  | 382000 | 68.61 | 0.31476 | Dy_auto | 18.86 | 110 | 12201 | 5.62 | -0.12 | 1
12 |  |  |  |  | 386000 | 58.431 | 0.26806 | Dy_auto | 18.85 | 120 | 13856 | 4.22 | -0.13 | 1
13 |  |  |  |  | 390000 | 51.333 | 0.2355 | Dy_auto | 18.83 | 130 | 16233 | 3.16 | -0.14 | 1
14 |  |  |  |  | 392000 | 45.795 | 0.21009 | Dy_auto | 18.82 | 140 | 19311 | 2.37 | -0.15 | 1
15 |  |  |  |  | 394000 | 42.237 | 0.19377 | Dy_auto | 18.81 | 150 | 23751 | 1.78 | -0.17 | 1
16 |  |  |  |  | 396000 | 39.899 | 0.18304 | Dy_auto | 18.8 | 160 | 29919 | 1.33 | -0.21 | 1
17 |  |  |  |  | 397000 | 38 | 0.17433 | Dy_auto | 18.78 | 170 | 37999 | 1 | -0.23 | 1
18 |  |  |  |  | 397000 | 37.507 | 0.17207 | Dy_auto | 18.77 | 180 | 50018 | 0.75 | -0.27 | 1
19 |  |  |  |  | 398000 | 38.05 | 0.17456 | Dy_auto | 18.76 | 190 | 67678 | 0.562 | -0.3 | 1
20 |  |  |  |  | 399000 | 38.181 | 0.17516 | Dy_auto | 18.75 | 200 | 90522 | 0.422 | -0.32 | 1
21 |  |  |  |  | 399000 | 38.695 | 0.17752 | Dy_auto | 18.74 | 210 | 122380 | 0.316 | -0.35 | 1
22 |  |  |  |  | 399000 | 39.526 | 0.18133 | Dy_auto | 18.73 | 220 | 166660 | 0.237 | -0.38 | 1
23 |  |  |  |  | 399000 | 40.621 | 0.18635 | Dy_auto | 18.71 | 230 | 228390 | 0.178 | -0.4 | 1
24 |  |  |  |  | 399000 | 42.214 | 0.19366 | Dy_auto | 18.7 | 240 | 316550 | 0.133 | -0.44 | 1
25 |  |  |  |  | 400000 | 43.562 | 0.19984 | Dy_auto | 18.69 | 250 | 435600 | 0.1 | -0.46 | 1
26 |  |  |  |  | 400000 | 45.29 | 0.20777 | Dy_auto | 18.67 | 260 | 603920 | 0.075 | -0.49 | 1
27 |  |  |  |  | 400000 | 46.994 | 0.21559 | Dy_auto | 18.66 | 270 | 835650 | 0.0562 | -0.51 | 1
28 |  |  |  |  | 400000 | 48.907 | 0.22436 | Dy_auto | 18.65 | 280 | 1159700 | 0.0422 | -0.54 | 1
29 |  |  |  |  | 400000 | 50.715 | 0.23266 | Dy_auto | 18.64 | 290 | 1603700 | 0.0316 | -0.56 | 1
30 |  |  |  |  | 400000 | 52.891 | 0.24264 | Dy_auto | 18.64 | 300 | 2230300 | 0.0237 | -0.57 | 1
31 |  |  |  |  | 400000 | 52.863 | 0.24251 | Dy_auto | 18.62 | 310 | 2972800 | 0.0178 | -0.49 | 1

## K50%-pot1-FC-1
Point No. | Fréquence Angulaire | Module de Stockage | Module de Perte | Facteur de Perte | Déformation de Cisaillement | Contrainte de Cisaillement | Couple | Etat | Température | Temps | Viscosité | Gradient de Cisaillement | Force Normale | Entrefer | Angle de Déphasage
| [rad/s] | [Pa] | [Pa] | [1] | [%] | [Pa] | [mN·m] |  | [°C] | [s] | [mPa·s] | [1/s] | [N] | [mm] | [°]
1 |  |  |  |  | 74900 | 291.76 | 1.3385 | Dy_auto | 19.33 | 10 | 2918.1 | 100 | -0.09 | 1
2 |  |  |  |  | 156000 | 257.94 | 1.1833 | Dy_auto | 19.31 | 20 | 3440.3 | 75 | -0.09 | 1
3 |  |  |  |  | 217000 | 232.29 | 1.0657 | Dy_auto | 19.3 | 30 | 4131.3 | 56.2 | -0.1 | 1
4 |  |  |  |  | 263000 | 208.77 | 0.95776 | Dy_auto | 19.29 | 40 | 4951 | 42.2 | -0.11 | 1
5 |  |  |  |  | 297000 | 185.95 | 0.85306 | Dy_auto | 19.27 | 50 | 5880.2 | 31.6 | -0.11 | 1
6 |  |  |  |  | 323000 | 164.97 | 0.75684 | Dy_auto | 19.26 | 60 | 6956.8 | 23.7 | -0.12 | 1
7 |  |  |  |  | 342000 | 147.14 | 0.675 | Dy_auto | 19.24 | 70 | 8273.9 | 17.8 | -0.13 | 1
8 |  |  |  |  | 357000 | 130.89 | 0.60047 | Dy_auto | 19.23 | 80 | 9814.9 | 13.3 | -0.14 | 1
9 |  |  |  |  | 367000 | 116.79 | 0.53578 | Dy_auto | 19.21 | 90 | 11679 | 10 | -0.15 | 1
10 |  |  |  |  | 375000 | 103.67 | 0.47559 | Dy_auto | 19.2 | 100 | 13824 | 7.5 | -0.16 | 1
11 |  |  |  |  | 382000 | 89.276 | 0.40956 | Dy_auto | 19.18 | 110 | 15875 | 5.62 | -0.17 | 1
12 |  |  |  |  | 386000 | 78.952 | 0.3622 | Dy_auto | 19.17 | 120 | 18722 | 4.22 | -0.18 | 1
13 |  |  |  |  | 390000 | 71.523 | 0.32812 | Dy_auto | 19.15 | 130 | 22617 | 3.16 | -0.2 | 1
14 |  |  |  |  | 392000 | 66.135 | 0.3034 | Dy_auto | 19.13 | 140 | 27889 | 2.37 | -0.19 | 1
15 |  |  |  |  | 394000 | 62.56 | 0.287 | Dy_auto | 19.12 | 150 | 35180 | 1.78 | -0.23 | 1
16 |  |  |  |  | 396000 | 60.256 | 0.27643 | Dy_auto | 19.11 | 160 | 45182 | 1.33 | -0.31 | 1
17 |  |  |  |  | 397000 | 58.59 | 0.26879 | Dy_auto | 19.1 | 170 | 58587 | 1 | -0.34 | 1
18 |  |  |  |  | 397000 | 58.99 | 0.27062 | Dy_auto | 19.08 | 180 | 78652 | 0.75 | -0.39 | 1
19 |  |  |  |  | 398000 | 59.41 | 0.27255 | Dy_auto | 19.07 | 190 | 105610 | 0.563 | -0.45 | 1
20 |  |  |  |  | 399000 | 61.141 | 0.28049 | Dy_auto | 19.07 | 200 | 144990 | 0.422 | -0.48 | 1
21 |  |  |  |  | 399000 | 63.018 | 0.2891 | Dy_auto | 19.06 | 210 | 199270 | 0.316 | -0.52 | 1
22 |  |  |  |  | 399000 | 65.009 | 0.29823 | Dy_auto | 19.05 | 220 | 274130 | 0.237 | -0.57 | 1
23 |  |  |  |  | 399000 | 67.212 | 0.30834 | Dy_auto | 19.05 | 230 | 377940 | 0.178 | -0.61 | 1
24 |  |  |  |  | 400000 | 69.874 | 0.32055 | Dy_auto | 19.03 | 240 | 523940 | 0.133 | -0.65 | 1
25 |  |  |  |  | 400000 | 72.145 | 0.33097 | Dy_auto | 19.02 | 250 | 721420 | 0.1 | -0.69 | 1
26 |  |  |  |  | 400000 | 74.606 | 0.34226 | Dy_auto | 19.01 | 260 | 994850 | 0.075 | -0.73 | 1
27 |  |  |  |  | 400000 | 77.694 | 0.35643 | Dy_auto | 19 | 270 | 1381600 | 0.0562 | -0.77 | 1
28 |  |  |  |  | 400000 | 80.757 | 0.37048 | Dy_auto | 18.99 | 280 | 1915000 | 0.0422 | -0.8 | 1
29 |  |  |  |  | 400000 | 83.941 | 0.38509 | Dy_auto | 18.98 | 290 | 2654300 | 0.0316 | -0.84 | 0.999
30 |  |  |  |  | 400000 | 86.686 | 0.39768 | Dy_auto | 18.97 | 300 | 3655400 | 0.0237 | -0.87 | 0.999
31 |  |  |  |  | 400000 | 75.866 | 0.34804 | Dy_auto | 18.95 | 310 | 4266300 | 0.0178 | -0.81 | 1
32 |  |  |  |  | 400000 | 68.287 | 0.31327 | Dy_auto | 18.94 | 320 | 5120900 | 0.0133 | -0.79 | 1
33 |  |  |  |  | 400000 | 64.954 | 0.29798 | Dy_auto | 18.93 | 330 | 6495400 | 0.01 | -0.78 | 1
34 |  |  |  |  | 400000 | 62.298 | 0.2858 | Dy_auto | 18.92 | 340 | 8309200 | 0.0075 | -0.79 | 1

## K50%-pot2-FC-1
Point No. | Fréquence Angulaire | Module de Stockage | Module de Perte | Facteur de Perte | Déformation de Cisaillement | Contrainte de Cisaillement | Couple | Etat | Température | Temps | Viscosité | Gradient de Cisaillement | Force Normale | Entrefer | Angle de Déphasage
| [rad/s] | [Pa] | [Pa] | [1] | [%] | [Pa] | [mN·m] |  | [°C] | [s] | [mPa·s] | [1/s] | [N] | [mm] | [°]
1 |  |  |  |  | 74900 | 284.21 | 1.3038 | Dy_auto | 19.37 | 10 | 2842.5 | 100 | -0.09 | 1
2 |  |  |  |  | 156000 | 251.03 | 1.1516 | Dy_auto | 19.35 | 20 | 3348.2 | 75 | -0.1 | 1
3 |  |  |  |  | 217000 | 225.98 | 1.0367 | Dy_auto | 19.33 | 30 | 4019.1 | 56.2 | -0.11 | 1
4 |  |  |  |  | 263000 | 202.95 | 0.93103 | Dy_auto | 19.31 | 40 | 4812.8 | 42.2 | -0.11 | 1
5 |  |  |  |  | 297000 | 179.99 | 0.82572 | Dy_auto | 19.29 | 50 | 5691.7 | 31.6 | -0.12 | 1
6 |  |  |  |  | 323000 | 158.58 | 0.72751 | Dy_auto | 19.27 | 60 | 6687.2 | 23.7 | -0.12 | 1
7 |  |  |  |  | 342000 | 140.76 | 0.64576 | Dy_auto | 19.25 | 70 | 7915.5 | 17.8 | -0.13 | 1
8 |  |  |  |  | 357000 | 125.65 | 0.57643 | Dy_auto | 19.23 | 80 | 9422.1 | 13.3 | -0.14 | 1
9 |  |  |  |  | 367000 | 111.34 | 0.51079 | Dy_auto | 19.21 | 90 | 11134 | 10 | -0.15 | 1
10 |  |  |  |  | 375000 | 98.15 | 0.45027 | Dy_auto | 19.19 | 100 | 13088 | 7.5 | -0.15 | 1
11 |  |  |  |  | 382000 | 84.689 | 0.38852 | Dy_auto | 19.17 | 110 | 15060 | 5.62 | -0.15 | 1
12 |  |  |  |  | 386000 | 74.504 | 0.3418 | Dy_auto | 19.16 | 120 | 17667 | 4.22 | -0.16 | 1
13 |  |  |  |  | 390000 | 67.082 | 0.30774 | Dy_auto | 19.14 | 130 | 21212 | 3.16 | -0.17 | 1
14 |  |  |  |  | 392000 | 60.823 | 0.27903 | Dy_auto | 19.13 | 140 | 25648 | 2.37 | -0.18 | 1
15 |  |  |  |  | 394000 | 56.926 | 0.26115 | Dy_auto | 19.11 | 150 | 32010 | 1.78 | -0.19 | 1
16 |  |  |  |  | 396000 | 54.206 | 0.24867 | Dy_auto | 19.09 | 160 | 40648 | 1.33 | -0.25 | 1
17 |  |  |  |  | 397000 | 52.088 | 0.23896 | Dy_auto | 19.07 | 170 | 52087 | 1 | -0.26 | 1
18 |  |  |  |  | 397000 | 50.725 | 0.23271 | Dy_auto | 19.05 | 180 | 67645 | 0.75 | -0.3 | 1
19 |  |  |  |  | 398000 | 50.477 | 0.23157 | Dy_auto | 19.03 | 190 | 89782 | 0.562 | -0.35 | 1
20 |  |  |  |  | 399000 | 50.554 | 0.23192 | Dy_auto | 19.02 | 200 | 119850 | 0.422 | -0.38 | 1
21 |  |  |  |  | 399000 | 50.555 | 0.23193 | Dy_auto | 19 | 210 | 159870 | 0.316 | -0.4 | 1
22 |  |  |  |  | 399000 | 51.843 | 0.23783 | Dy_auto | 18.97 | 220 | 218600 | 0.237 | -0.4 | 1
23 |  |  |  |  | 399000 | 53.56 | 0.24571 | Dy_auto | 18.95 | 230 | 301150 | 0.178 | -0.46 | 1
24 |  |  |  |  | 400000 | 54.845 | 0.25161 | Dy_auto | 18.93 | 240 | 411240 | 0.133 | -0.5 | 1
25 |  |  |  |  | 400000 | 56.085 | 0.2573 | Dy_auto | 18.91 | 250 | 560840 | 0.1 | -0.54 | 1
26 |  |  |  |  | 400000 | 57.552 | 0.26403 | Dy_auto | 18.89 | 260 | 767430 | 0.075 | -0.56 | 1
27 |  |  |  |  | 400000 | 59.294 | 0.27202 | Dy_auto | 18.88 | 270 | 1054400 | 0.0562 | -0.59 | 1
28 |  |  |  |  | 400000 | 61.184 | 0.28069 | Dy_auto | 18.86 | 280 | 1450800 | 0.0422 | -0.62 | 1
29 |  |  |  |  | 400000 | 63.074 | 0.28936 | Dy_auto | 18.85 | 290 | 1994500 | 0.0316 | -0.64 | 1
30 |  |  |  |  | 400000 | 65.17 | 0.29897 | Dy_auto | 18.84 | 300 | 2748100 | 0.0237 | -0.67 | 1
31 |  |  |  |  | 400000 | 65.784 | 0.30179 | Dy_auto | 18.83 | 310 | 3699200 | 0.0178 | -0.68 | 1
32 |  |  |  |  | 400000 | 65.784 | 0.2234 | Dy_auto | 18.82 | 320 | 3651900 | 0.0133 | -0.6 | 1

## K51%-pot1-FC-1
Point No. | Fréquence Angulaire | Module de Stockage | Module de Perte | Facteur de Perte | Déformation de Cisaillement | Contrainte de Cisaillement | Couple | Etat | Température | Temps | Viscosité | Gradient de Cisaillement | Force Normale | Entrefer | Angle de Déphasage
| [rad/s] | [Pa] | [Pa] | [1] | [%] | [Pa] | [mN·m] |  | [°C] | [s] | [mPa·s] | [1/s] | [N] | [mm] | [°]
1 |  |  |  |  | 74900 | 329.68 | 1.5125 | Dy_auto | 19.36 | 10 | 3297.1 | 100 | -0.1 | 1
2 |  |  |  |  | 156000 | 289.62 | 1.3287 | Dy_auto | 19.34 | 20 | 3862.9 | 75 | -0.1 | 1
3 |  |  |  |  | 217000 | 257.73 | 1.1824 | Dy_auto | 19.32 | 30 | 4583.7 | 56.2 | -0.11 | 1
4 |  |  |  |  | 263000 | 229.36 | 1.0522 | Dy_auto | 19.31 | 40 | 5439.3 | 42.2 | -0.11 | 1
5 |  |  |  |  | 297000 | 202.68 | 0.92984 | Dy_auto | 19.3 | 50 | 6409.5 | 31.6 | -0.12 | 1
6 |  |  |  |  | 323000 | 179.63 | 0.82406 | Dy_auto | 19.29 | 60 | 7574.7 | 23.7 | -0.12 | 1
7 |  |  |  |  | 342000 | 159.63 | 0.73233 | Dy_auto | 19.27 | 70 | 8976.7 | 17.8 | -0.13 | 1
8 |  |  |  |  | 357000 | 141.65 | 0.64985 | Dy_auto | 19.26 | 80 | 10622 | 13.3 | -0.15 | 1
9 |  |  |  |  | 367000 | 126.88 | 0.58206 | Dy_auto | 19.25 | 90 | 12687 | 10 | -0.15 | 1
10 |  |  |  |  | 375000 | 112.65 | 0.51677 | Dy_auto | 19.23 | 100 | 15021 | 7.5 | -0.16 | 1
11 |  |  |  |  | 382000 | 98.367 | 0.45127 | Dy_auto | 19.21 | 110 | 17492 | 5.62 | -0.16 | 1
12 |  |  |  |  | 386000 | 88.65 | 0.40669 | Dy_auto | 19.19 | 120 | 21022 | 4.22 | -0.14 | 1
13 |  |  |  |  | 390000 | 79.502 | 0.36472 | Dy_auto | 19.17 | 130 | 25140 | 3.16 | -0.16 | 1
14 |  |  |  |  | 392000 | 73.502 | 0.3372 | Dy_auto | 19.15 | 140 | 30995 | 2.37 | -0.19 | 1
15 |  |  |  |  | 394000 | 67.724 | 0.31069 | Dy_auto | 19.14 | 150 | 38083 | 1.78 | -0.2 | 1
16 |  |  |  |  | 396000 | 64.263 | 0.29481 | Dy_auto | 19.12 | 160 | 48192 | 1.33 | -0.24 | 1
17 |  |  |  |  | 397000 | 63.067 | 0.28932 | Dy_auto | 19.1 | 170 | 63067 | 1 | -0.26 | 1
18 |  |  |  |  | 397000 | 61.491 | 0.2821 | Dy_auto | 19.08 | 180 | 82003 | 0.75 | -0.31 | 1
19 |  |  |  |  | 398000 | 60.248 | 0.27639 | Dy_auto | 19.07 | 190 | 107140 | 0.562 | -0.35 | 1
20 |  |  |  |  | 399000 | 59.772 | 0.27421 | Dy_auto | 19.05 | 200 | 141740 | 0.422 | -0.4 | 1
21 |  |  |  |  | 399000 | 60.365 | 0.27693 | Dy_auto | 19.03 | 210 | 190870 | 0.316 | -0.43 | 1
22 |  |  |  |  | 399000 | 60.797 | 0.27891 | Dy_auto | 19.02 | 220 | 256380 | 0.237 | -0.47 | 1
23 |  |  |  |  | 399000 | 61.257 | 0.28102 | Dy_auto | 19 | 230 | 344470 | 0.178 | -0.5 | 1
24 |  |  |  |  | 400000 | 62.142 | 0.28508 | Dy_auto | 18.99 | 240 | 465980 | 0.133 | -0.53 | 1
25 |  |  |  |  | 400000 | 63.608 | 0.29181 | Dy_auto | 18.97 | 250 | 636040 | 0.1 | -0.56 | 1
26 |  |  |  |  | 400000 | 65.416 | 0.3001 | Dy_auto | 18.96 | 260 | 872290 | 0.075 | -0.59 | 1
27 |  |  |  |  | 400000 | 66.785 | 0.30638 | Dy_auto | 18.94 | 270 | 1187600 | 0.0562 | -0.63 | 1
28 |  |  |  |  | 400000 | 67.596 | 0.3101 | Dy_auto | 18.92 | 280 | 1603100 | 0.0422 | -0.48 | 1
29 |  |  |  |  | 400000 | 71.442 | 0.32775 | Dy_auto | 18.91 | 290 | 2259000 | 0.0316 | -0.65 | 1
30 |  |  |  |  | 400000 | 73.773 | 0.33844 | Dy_auto | 18.89 | 300 | 3110900 | 0.0237 | -0.71 | 1
31 |  |  |  |  | 400000 | 62.818 | 0.28819 | Dy_auto | 18.88 | 310 | 3532600 | 0.0178 | -0.66 | 1
32 |  |  |  |  | 400000 | 48.872 | 0.22421 | Dy_auto | 18.87 | 320 | 3664900 | 0.0133 | -0.63 | 1

## K51%-pot2-FC-1
Point No. | Fréquence Angulaire | Module de Stockage | Module de Perte | Facteur de Perte | Déformation de Cisaillement | Contrainte de Cisaillement | Couple | Etat | Température | Temps | Viscosité | Gradient de Cisaillement | Force Normale | Entrefer | Angle de Déphasage
| [rad/s] | [Pa] | [Pa] | [1] | [%] | [Pa] | [mN·m] |  | [°C] | [s] | [mPa·s] | [1/s] | [N] | [mm] | [°]
1 |  |  |  |  | 74900 | 324.03 | 1.4865 | Dy_auto | 19.55 | 10 | 3240.5 | 100 | -0.08 | 1
2 |  |  |  |  | 156000 | 283.94 | 1.3026 | Dy_auto | 19.53 | 20 | 3787.2 | 75 | -0.09 | 1
3 |  |  |  |  | 217000 | 253.69 | 1.1638 | Dy_auto | 19.52 | 30 | 4511.9 | 56.2 | -0.09 | 1
4 |  |  |  |  | 263000 | 225.92 | 1.0364 | Dy_auto | 19.5 | 40 | 5357.6 | 42.2 | -0.1 | 1
5 |  |  |  |  | 297000 | 199.65 | 0.91591 | Dy_auto | 19.48 | 50 | 6313.5 | 31.6 | -0.1 | 1
6 |  |  |  |  | 323000 | 177.06 | 0.8123 | Dy_auto | 19.47 | 60 | 7466.7 | 23.7 | -0.11 | 1
7 |  |  |  |  | 342000 | 158.12 | 0.72539 | Dy_auto | 19.45 | 70 | 8891.6 | 17.8 | -0.12 | 1
8 |  |  |  |  | 357000 | 141.75 | 0.65029 | Dy_auto | 19.43 | 80 | 10629 | 13.3 | -0.12 | 1
9 |  |  |  |  | 367000 | 126.92 | 0.58225 | Dy_auto | 19.42 | 90 | 12692 | 10 | -0.13 | 1
10 |  |  |  |  | 375000 | 113.85 | 0.52232 | Dy_auto | 19.4 | 100 | 15182 | 7.5 | -0.14 | 1
11 |  |  |  |  | 382000 | 101.14 | 0.46399 | Dy_auto | 19.39 | 110 | 17985 | 5.62 | -0.14 | 1
12 |  |  |  |  | 386000 | 89.885 | 0.41236 | Dy_auto | 19.38 | 120 | 21315 | 4.22 | -0.16 | 1
13 |  |  |  |  | 390000 | 81.252 | 0.37275 | Dy_auto | 19.36 | 130 | 25694 | 3.16 | -0.18 | 1
14 |  |  |  |  | 392000 | 74.793 | 0.34312 | Dy_auto | 19.35 | 140 | 31539 | 2.37 | -0.19 | 1
15 |  |  |  |  | 394000 | 70.095 | 0.32157 | Dy_auto | 19.33 | 150 | 39417 | 1.78 | -0.21 | 1
16 |  |  |  |  | 396000 | 68.734 | 0.31532 | Dy_auto | 19.32 | 160 | 51540 | 1.33 | -0.2 | 1
17 |  |  |  |  | 397000 | 66.718 | 0.30608 | Dy_auto | 19.3 | 170 | 66714 | 1 | -0.25 | 1
18 |  |  |  |  | 397000 | 65.477 | 0.30038 | Dy_auto | 19.29 | 180 | 87302 | 0.75 | -0.32 | 1
19 |  |  |  |  | 398000 | 64.799 | 0.29727 | Dy_auto | 19.27 | 190 | 115190 | 0.563 | -0.38 | 1
20 |  |  |  |  | 399000 | 64.987 | 0.29813 | Dy_auto | 19.25 | 200 | 154120 | 0.422 | -0.42 | 1
21 |  |  |  |  | 399000 | 65.719 | 0.30149 | Dy_auto | 19.23 | 210 | 207800 | 0.316 | -0.45 | 1
22 |  |  |  |  | 399000 | 66.075 | 0.30312 | Dy_auto | 19.21 | 220 | 278630 | 0.237 | -0.5 | 1
23 |  |  |  |  | 399000 | 67.294 | 0.30872 | Dy_auto | 19.19 | 230 | 378410 | 0.178 | -0.54 | 1
24 |  |  |  |  | 400000 | 68.719 | 0.31526 | Dy_auto | 19.18 | 240 | 515290 | 0.133 | -0.57 | 1
25 |  |  |  |  | 400000 | 70.402 | 0.32298 | Dy_auto | 19.16 | 250 | 703990 | 0.1 | -0.6 | 1
26 |  |  |  |  | 400000 | 71.732 | 0.32908 | Dy_auto | 19.15 | 260 | 956530 | 0.075 | -0.63 | 1
27 |  |  |  |  | 400000 | 73.94 | 0.33921 | Dy_auto | 19.14 | 270 | 1314800 | 0.0562 | -0.66 | 1
28 |  |  |  |  | 400000 | 75.796 | 0.34772 | Dy_auto | 19.12 | 280 | 1797300 | 0.0422 | -0.69 | 1
29 |  |  |  |  | 400000 | 78.102 | 0.3583 | Dy_auto | 19.11 | 290 | 2469700 | 0.0316 | -0.72 | 1
30 |  |  |  |  | 400000 | 80.533 | 0.36946 | Dy_auto | 19.1 | 300 | 3396000 | 0.0237 | -0.75 | 1

## K52%-pot1-FC-1
Point No. | Fréquence Angulaire | Module de Stockage | Module de Perte | Facteur de Perte | Déformation de Cisaillement | Contrainte de Cisaillement | Couple | Etat | Température | Temps | Viscosité | Gradient de Cisaillement | Force Normale | Entrefer | Angle de Déphasage
| [rad/s] | [Pa] | [Pa] | [1] | [%] | [Pa] | [mN·m] |  | [°C] | [s] | [mPa·s] | [1/s] | [N] | [mm] | [°]
1 |  |  |  |  | 74900 | 420.75 | 1.9302 | Dy_auto | 19.79 | 10 | 4207.8 | 100 | -0.1 | 1
2 |  |  |  |  | 156000 | 364.57 | 1.6725 | Dy_auto | 19.77 | 20 | 4862.6 | 75 | -0.1 | 1
3 |  |  |  |  | 217000 | 320.73 | 1.4714 | Dy_auto | 19.75 | 30 | 5704.2 | 56.2 | -0.1 | 1
4 |  |  |  |  | 263000 | 282.33 | 1.2952 | Dy_auto | 19.73 | 40 | 6695.4 | 42.2 | -0.11 | 1
5 |  |  |  |  | 297000 | 248.3 | 1.1391 | Dy_auto | 19.71 | 50 | 7852 | 31.6 | -0.11 | 1
6 |  |  |  |  | 323000 | 218.41 | 1.002 | Dy_auto | 19.7 | 60 | 9210 | 23.7 | -0.12 | 1
7 |  |  |  |  | 342000 | 192.73 | 0.88417 | Dy_auto | 19.68 | 70 | 10838 | 17.8 | -0.12 | 1
8 |  |  |  |  | 357000 | 171.42 | 0.78639 | Dy_auto | 19.66 | 80 | 12854 | 13.3 | -0.13 | 1
9 |  |  |  |  | 367000 | 151.43 | 0.69471 | Dy_auto | 19.65 | 90 | 15143 | 10 | -0.14 | 1
10 |  |  |  |  | 375000 | 131.33 | 0.60248 | Dy_auto | 19.63 | 100 | 17513 | 7.5 | -0.14 | 1
11 |  |  |  |  | 382000 | 115.67 | 0.53063 | Dy_auto | 19.61 | 110 | 20568 | 5.62 | -0.14 | 1
12 |  |  |  |  | 386000 | 105.51 | 0.48403 | Dy_auto | 19.59 | 120 | 25019 | 4.22 | -0.15 | 1
13 |  |  |  |  | 390000 | 97.118 | 0.44554 | Dy_auto | 19.57 | 130 | 30711 | 3.16 | -0.17 | 1
14 |  |  |  |  | 392000 | 89.408 | 0.41017 | Dy_auto | 19.55 | 140 | 37701 | 2.37 | -0.2 | 1
15 |  |  |  |  | 394000 | 86.409 | 0.39641 | Dy_auto | 19.53 | 150 | 48590 | 1.78 | -0.24 | 1
16 |  |  |  |  | 396000 | 83.006 | 0.3808 | Dy_auto | 19.51 | 160 | 62238 | 1.33 | -0.29 | 1
17 |  |  |  |  | 397000 | 81.213 | 0.37257 | Dy_auto | 19.49 | 170 | 81207 | 1 | -0.34 | 1
18 |  |  |  |  | 397000 | 79.653 | 0.36542 | Dy_auto | 19.47 | 180 | 106200 | 0.75 | -0.42 | 1
19 |  |  |  |  | 398000 | 79.924 | 0.36666 | Dy_auto | 19.46 | 190 | 142120 | 0.562 | -0.5 | 1
20 |  |  |  |  | 399000 | 81.184 | 0.37244 | Dy_auto | 19.44 | 200 | 192510 | 0.422 | -0.55 | 1
21 |  |  |  |  | 399000 | 82.632 | 0.37908 | Dy_auto | 19.43 | 210 | 261310 | 0.316 | -0.59 | 1
22 |  |  |  |  | 399000 | 84.144 | 0.38602 | Dy_auto | 19.41 | 220 | 354780 | 0.237 | -0.64 | 1
23 |  |  |  |  | 399000 | 86.252 | 0.39569 | Dy_auto | 19.4 | 230 | 484980 | 0.178 | -0.68 | 1
24 |  |  |  |  | 400000 | 87.951 | 0.40348 | Dy_auto | 19.38 | 240 | 659510 | 0.133 | -0.72 | 1
25 |  |  |  |  | 400000 | 89.871 | 0.41229 | Dy_auto | 19.37 | 250 | 898670 | 0.1 | -0.76 | 1
26 |  |  |  |  | 400000 | 92.532 | 0.4245 | Dy_auto | 19.35 | 260 | 1233900 | 0.075 | -0.8 | 1
27 |  |  |  |  | 400000 | 95.477 | 0.43801 | Dy_auto | 19.34 | 270 | 1697800 | 0.0562 | -0.84 | 0.999
28 |  |  |  |  | 400000 | 94.37 | 0.43293 | Dy_auto | 19.33 | 280 | 2238000 | 0.0422 | -0.67 | 1

## K52%-pot2-FC-1
Point No. | Fréquence Angulaire | Module de Stockage | Module de Perte | Facteur de Perte | Déformation de Cisaillement | Contrainte de Cisaillement | Couple | Etat | Température | Temps | Viscosité | Gradient de Cisaillement | Force Normale | Entrefer | Angle de Déphasage
| [rad/s] | [Pa] | [Pa] | [1] | [%] | [Pa] | [mN·m] |  | [°C] | [s] | [mPa·s] | [1/s] | [N] | [mm] | [°]
1 |  |  |  |  | 74900 | 372.34 | 1.7081 | Dy_auto | 20.06 | 10 | 3723.6 | 100 | -0.09 | 1
2 |  |  |  |  | 156000 | 325.85 | 1.4949 | Dy_auto | 20.05 | 20 | 4346.2 | 75 | -0.09 | 1
3 |  |  |  |  | 217000 | 289.4 | 1.3276 | Dy_auto | 20.03 | 30 | 5147 | 56.2 | -0.1 | 1
4 |  |  |  |  | 263000 | 255.86 | 1.1738 | Dy_auto | 20.02 | 40 | 6067.7 | 42.2 | -0.11 | 1
5 |  |  |  |  | 297000 | 225.31 | 1.0336 | Dy_auto | 20 | 50 | 7125 | 31.6 | -0.11 | 1
6 |  |  |  |  | 323000 | 198.65 | 0.91131 | Dy_auto | 19.98 | 60 | 8376.7 | 23.7 | -0.12 | 1
7 |  |  |  |  | 342000 | 175.43 | 0.8048 | Dy_auto | 19.97 | 70 | 9865 | 17.8 | -0.13 | 1
8 |  |  |  |  | 357000 | 156.84 | 0.7195 | Dy_auto | 19.95 | 80 | 11761 | 13.3 | -0.14 | 1
9 |  |  |  |  | 367000 | 137.94 | 0.63281 | Dy_auto | 19.93 | 90 | 13794 | 10 | -0.15 | 1
10 |  |  |  |  | 375000 | 119.56 | 0.54848 | Dy_auto | 19.9 | 100 | 15943 | 7.5 | -0.15 | 1
11 |  |  |  |  | 382000 | 103.5 | 0.47481 | Dy_auto | 19.88 | 110 | 18404 | 5.62 | -0.15 | 1
12 |  |  |  |  | 386000 | 91.974 | 0.42194 | Dy_auto | 19.86 | 120 | 21810 | 4.22 | -0.17 | 1
13 |  |  |  |  | 390000 | 83.707 | 0.38401 | Dy_auto | 19.84 | 130 | 26470 | 3.16 | -0.2 | 1
14 |  |  |  |  | 392000 | 76.366 | 0.35033 | Dy_auto | 19.82 | 140 | 32202 | 2.37 | -0.21 | 1
15 |  |  |  |  | 394000 | 73.025 | 0.33501 | Dy_auto | 19.8 | 150 | 41064 | 1.78 | -0.24 | 1
16 |  |  |  |  | 396000 | 68.896 | 0.31607 | Dy_auto | 19.78 | 160 | 51659 | 1.33 | -0.29 | 1
17 |  |  |  |  | 397000 | 67.261 | 0.30857 | Dy_auto | 19.76 | 170 | 67257 | 1 | -0.31 | 1
18 |  |  |  |  | 397000 | 66.568 | 0.30539 | Dy_auto | 19.75 | 180 | 88751 | 0.75 | -0.38 | 1
19 |  |  |  |  | 398000 | 67.797 | 0.31103 | Dy_auto | 19.74 | 190 | 120560 | 0.562 | -0.32 | 1
20 |  |  |  |  | 399000 | 69.336 | 0.31809 | Dy_auto | 19.73 | 200 | 164410 | 0.422 | -0.44 | 1
21 |  |  |  |  | 399000 | 70.55 | 0.32366 | Dy_auto | 19.71 | 210 | 223100 | 0.316 | -0.5 | 1
22 |  |  |  |  | 399000 | 71.173 | 0.32651 | Dy_auto | 19.7 | 220 | 300080 | 0.237 | -0.55 | 1
23 |  |  |  |  | 399000 | 72.414 | 0.33221 | Dy_auto | 19.68 | 230 | 407180 | 0.178 | -0.6 | 1
24 |  |  |  |  | 400000 | 73.353 | 0.33652 | Dy_auto | 19.66 | 240 | 550050 | 0.133 | -0.63 | 1
25 |  |  |  |  | 400000 | 74.486 | 0.34171 | Dy_auto | 19.64 | 250 | 744830 | 0.1 | -0.67 | 1
26 |  |  |  |  | 400000 | 76.983 | 0.35317 | Dy_auto | 19.62 | 260 | 1026500 | 0.075 | -0.7 | 1
27 |  |  |  |  | 400000 | 79.377 | 0.36415 | Dy_auto | 19.61 | 270 | 1411500 | 0.0562 | -0.74 | 1
28 |  |  |  |  | 400000 | 81.614 | 0.37441 | Dy_auto | 19.59 | 280 | 1935300 | 0.0422 | -0.77 | 1