## K47%-pot2-Strain Sweep-1
Mesures faites en plan-plan 25 mm, entrefer = 1 mm, Fréquence 10 rad/s
|  |  | G' | G"
| Point No. | Fréquence Angulaire | Module de Stockage | Module de Perte | Facteur de Perte | Déformation de Cisaillement | Contrainte de Cisaillement | Couple | Etat | Température | Temps | Viscosité | Gradient de Cisaillement | Force Normale | Entrefer | Angle de Déphasage
|  | [rad/s] | [Pa] | [Pa] | [1] | [%] | [Pa] | [mN·m] |  | [°C] | [s] | [mPa·s] | [1/s] | [N] | [mm] | [°]
| 1 | 10 | 20237 | 1568.5 | 0.078 | 0.000996 | 0.20225 | 0.00092784 | MV-,TruStrain™ | 19.62 | 19.42 |  | 0 | -0.01 | 1 | 4.43
| 2 | 10 | 30010 | 392.31 | 0.013 | 0.00135 | 0.40521 | 0.0018589 | WMa,TruStrain™ | 19.57 | 43.11 |  | 0 | -0.02 | 1 | 0.75
| 3 | 10 | 25030 | 3630 | 0.145 | 0.00181 | 0.45799 | 0.0021011 | TruStrain™ | 19.54 | 61.91 |  | 0 | -0.04 | 1 | 8.25
| 4 | 10 | 27876 | 2810.2 | 0.101 | 0.00243 | 0.68207 | 0.0031291 | TruStrain™ | 19.51 | 78.98 |  | 0 | -0.04 | 1 | 5.76
| 5 | 10 | 27259 | 6200.7 | 0.227 | 0.00329 | 0.91857 | 0.0042141 | TruStrain™ | 19.48 | 94.35 |  | 0 | -0.05 | 1 | 12.82
| 6 | 10 | 29217 | 5672.2 | 0.194 | 0.0044 | 1.3102 | 0.0060108 | TruStrain™ | 19.46 | 108.8 |  | 0 | -0.06 | 1 | 10.99
| 7 | 10 | 28127 | 5580.5 | 0.198 | 0.00589 | 1.6887 | 0.0077473 | TruStrain™ | 19.43 | 122.7 |  | 0 | -0.08 | 1 | 11.22
| 8 | 10 | 26698 | 5914.5 | 0.222 | 0.00795 | 2.1748 | 0.0099772 | TruStrain™ | 19.41 | 136.9 |  | 0 | -0.06 | 1 | 12.49
| 9 | 10 | 27577 | 5615 | 0.204 | 0.0106 | 2.9957 | 0.013743 | TruStrain™ | 19.38 | 151 |  | 0 | -0.08 | 1 | 11.51
| 10 | 10 | 28067 | 6116.5 | 0.218 | 0.0143 | 4.1168 | 0.018886 | TruStrain™ | 19.36 | 165.2 |  | 0 | -0.1 | 1 | 12.29
| 11 | 10 | 27780 | 6367.3 | 0.229 | 0.0192 | 5.4791 | 0.025136 | TruStrain™ | 19.33 | 179.3 |  | 0 | -0.11 | 1 | 12.91
| 12 | 10 | 27212 | 6488.7 | 0.238 | 0.0259 | 7.2315 | 0.033175 | TruStrain™ | 19.31 | 193.4 |  | 0 | -0.12 | 1 | 13.41
| 13 | 10 | 26064 | 6532.5 | 0.251 | 0.0348 | 9.338 | 0.042839 | TruStrain™ | 19.29 | 207.6 |  | 0 | -0.13 | 1 | 14.07
| 14 | 10 | 24942 | 6639.2 | 0.266 | 0.0466 | 12.04 | 0.055236 | TruStrain™ | 19.26 | 221.7 |  | 0 | -0.14 | 1 | 14.91
| 15 | 10 | 22742 | 6465.1 | 0.284 | 0.0627 | 14.817 | 0.067975 | TruStrain™ | 19.24 | 235.8 |  | 0 | -0.15 | 1 | 15.87
| 16 | 10 | 20330 | 6134.2 | 0.302 | 0.0842 | 17.878 | 0.082016 | TruStrain™ | 19.22 | 250 |  | 0 | -0.16 | 1 | 16.79
| 17 | 10 | 17841 | 5701.8 | 0.32 | 0.113 | 21.185 | 0.097186 | TruStrain™ | 19.2 | 264.1 |  | 0 | -0.16 | 1 | 17.72
| 18 | 10 | 15313 | 5232.9 | 0.342 | 0.152 | 24.588 | 0.1128 | TruStrain™ | 19.19 | 278.3 |  | 0 | -0.17 | 1 | 18.87
| 19 | 10 | 12895 | 4690.6 | 0.364 | 0.204 | 28.008 | 0.12849 | TruStrain™ | 19.17 | 292.4 |  | 0 | -0.17 | 1 | 19.99
| 20 | 10 | 10476 | 3950.7 | 0.377 | 0.274 | 30.7 | 0.14084 | TruStrain™ | 19.14 | 306.5 |  | 0 | -0.13 | 1 | 20.66
| 21 | 10 | 8567.6 | 3478.4 | 0.406 | 0.368 | 34.063 | 0.15627 | TruStrain™ | 19.13 | 320.7 |  | 0 | -0.15 | 1 | 22.1
| 22 | 10 | 6735.2 | 2898 | 0.43 | 0.495 | 36.285 | 0.16646 | TruStrain™ | 19.11 | 334.8 |  | 0 | -0.14 | 1 | 23.28
| 23 | 10 | 5118.8 | 2340.1 | 0.457 | 0.665 | 37.418 | 0.17166 | TruStrain™ | 19.09 | 349 |  | 0 | -0.13 | 1 | 24.57
| 24 | 10 | 3736 | 1824.7 | 0.488 | 0.893 | 37.133 | 0.17035 | TruStrain™ | 19.08 | 363.1 |  | 0 | -0.11 | 1 | 26.03
| 25 | 10 | 2614.1 | 1329.9 | 0.509 | 1.2 | 35.189 | 0.16143 | TruStrain™ | 19.06 | 377.2 |  | 0 | -0.09 | 1 | 26.96
| 26 | 10 | 1865.6 | 950.96 | 0.51 | 1.61 | 33.751 | 0.15483 | TruStrain™ | 19.05 | 391.4 |  | 0 | -0.08 | 1 | 27.01
| 27 | 10 | 1361.9 | 689.11 | 0.506 | 2.17 | 33.051 | 0.15162 | TruStrain™ | 19.03 | 405.5 |  | 0 | -0.08 | 1 | 26.84
| 28 | 10 | 926.99 | 510.87 | 0.551 | 2.91 | 30.789 | 0.14125 | TruStrain™ | 19.02 | 419.6 |  | 0 | -0.07 | 1 | 28.86
| 29 | 10 | 593.24 | 399.72 | 0.674 | 3.91 | 27.954 | 0.12824 | TruStrain™ | 19 | 433.8 |  | 0 | -0.07 | 1 | 33.97
| 30 | 10 | 394.47 | 303.62 | 0.77 | 5.25 | 26.132 | 0.11988 | TruStrain™ | 18.99 | 447.9 |  | 0 | -0.1 | 1 | 37.59
| 31 | 10 | 245.74 | 247.22 | 1.006 | 7.05 | 24.584 | 0.11278 | TruStrain™ | 18.98 | 462 |  | 0 | -0.12 | 1 | 45.17
| 32 | 10 | 156.63 | 205.04 | 1.309 | 9.47 | 24.446 | 0.11215 | TruStrain™ | 18.97 | 476.2 |  | 0 | -0.14 | 1 | 52.62
| 33 | 10 | 106.04 | 175.64 | 1.656 | 12.7 | 26.113 | 0.1198 | TruStrain™ | 18.95 | 490.3 |  | 0 | -0.14 | 1 | 58.88
| 34 | 10 | 75.621 | 148.84 | 1.968 | 17.1 | 28.546 | 0.13096 | TruStrain™ | 18.94 | 504.5 |  | 0 | -0.14 | 1 | 63.07
| 35 | 10 | 60.676 | 129.39 | 2.132 | 23 | 32.827 | 0.1506 | TruStrain™ | 18.93 | 518.6 |  | 0 | -0.13 | 1 | 64.88
| 36 | 10 | 53.711 | 115.84 | 2.157 | 30.9 | 39.4 | 0.18075 | TruStrain™ | 18.92 | 532.7 |  | 0 | -0.11 | 1 | 65.12
| 37 | 10 | 53.474 | 106.46 | 1.991 | 41.5 | 49.387 | 0.22657 | TruStrain™ | 18.92 | 546.9 |  | 0 | -0.07 | 1 | 63.33
| 38 | 10 | 50.263 | 91.901 | 1.828 | 55.7 | 58.331 | 0.2676 | TruStrain™ | 18.91 | 561 |  | 0 | -0.04 | 1 | 61.32
| 39 | 10 | 44.283 | 85.234 | 1.925 | 74.8 | 71.859 | 0.32966 | TruStrain™ | 18.9 | 575.1 |  | 0 | -0.04 | 1 | 62.55
| 40 | 10 | 43.041 | 87.737 | 2.038 | 101 | 98.217 | 0.45058 | TruStrain™ | 18.89 | 589.3 |  | 0 | -0.03 | 1 | 63.87

## K48%-Pot2-SS-1
Point No. | Fréquence Angulaire | Module de Stockage | Module de Perte | Facteur de Perte | Déformation de Cisaillement | Contrainte de Cisaillement | Couple | Etat | Température | Temps | Viscosité | Gradient de Cisaillement | Force Normale | Entrefer | Angle de Déphasage
| [rad/s] | [Pa] | [Pa] | [1] | [%] | [Pa] | [mN·m] |  | [°C] | [s] | [mPa·s] | [1/s] | [N] | [mm] | [°]
1 | 10 | 25769 | 6375.5 | 0.247 | 0.00098 | 0.26026 | 0.001194 | MV-,WMa,TruStrain™ | 19.33 | 23.7 |  | 0 | 0.37 | 1 | 13.9
2 | 10 | 23181 | 2672.1 | 0.115 | 0.00135 | 0.3145 | 0.0014428 | TruStrain™ | 19.29 | 43.71 |  | 0 | 0.38 | 1 | 6.58
3 | 10 | 20000 | 5978.3 | 0.299 | 0.00181 | 0.37738 | 0.0017313 | TruStrain™ | 19.25 | 61.95 |  | 0 | 0.37 | 1 | 16.64
4 | 10 | 22410 | 6946.7 | 0.31 | 0.00246 | 0.57665 | 0.0026455 | TruStrain™ | 19.22 | 78.06 |  | 0 | 0.37 | 1 | 17.22
5 | 10 | 24251 | 5102.4 | 0.21 | 0.00327 | 0.81061 | 0.0037188 | TruStrain™ | 19.2 | 93.37 |  | 0 | 0.36 | 1 | 11.88
6 | 10 | 24941 | 5770.3 | 0.231 | 0.00438 | 1.1224 | 0.0051491 | TruStrain™ | 19.17 | 107.5 |  | 0 | 0.39 | 1 | 13.03
7 | 10 | 25330 | 8656 | 0.342 | 0.00591 | 1.5813 | 0.0072545 | TruStrain™ | 19.15 | 122.4 |  | 0 | 0.37 | 1 | 18.87
8 | 10 | 26047 | 7207.6 | 0.277 | 0.00795 | 2.1489 | 0.0098585 | TruStrain™ | 19.13 | 136.9 |  | 0 | 0.38 | 1 | 15.47
9 | 10 | 26464 | 8446.9 | 0.319 | 0.0107 | 2.9718 | 0.013633 | TruStrain™ | 19.1 | 151.1 |  | 0 | 0.36 | 1 | 17.7
10 | 10 | 27074 | 8837 | 0.326 | 0.0143 | 4.0808 | 0.018721 | TruStrain™ | 19.07 | 165.3 |  | 0 | 0.36 | 1 | 18.08
11 | 10 | 27504 | 9683 | 0.352 | 0.0192 | 5.6111 | 0.025741 | TruStrain™ | 19.04 | 179.4 |  | 0 | 0.33 | 1 | 19.39
12 | 10 | 27872 | 9549.3 | 0.343 | 0.0259 | 7.62 | 0.034957 | TruStrain™ | 19.02 | 193.5 |  | 0 | 0.35 | 1 | 18.91
13 | 10 | 27177 | 9879.9 | 0.364 | 0.0347 | 10.042 | 0.04607 | TruStrain™ | 18.99 | 207.6 |  | 0 | 0.33 | 1 | 19.98
14 | 10 | 26343 | 9911.6 | 0.376 | 0.0467 | 13.131 | 0.060238 | TruStrain™ | 18.97 | 221.7 |  | 0 | 0.34 | 1 | 20.62
15 | 10 | 24582 | 9540.2 | 0.388 | 0.0627 | 16.527 | 0.075818 | TruStrain™ | 18.96 | 235.9 |  | 0 | 0.35 | 1 | 21.21
16 | 10 | 22310 | 9002.6 | 0.404 | 0.0842 | 20.254 | 0.092915 | TruStrain™ | 18.94 | 250 |  | 0 | 0.34 | 1 | 21.98
17 | 10 | 19844 | 8218 | 0.414 | 0.113 | 24.292 | 0.11144 | TruStrain™ | 18.93 | 264.1 |  | 0 | 0.37 | 1 | 22.5
18 | 10 | 17163 | 7077.3 | 0.412 | 0.152 | 28.209 | 0.12941 | TruStrain™ | 18.91 | 278.3 |  | 0 | 0.42 | 1 | 22.41
19 | 10 | 14703 | 6463.6 | 0.44 | 0.204 | 32.781 | 0.15039 | TruStrain™ | 18.9 | 292.4 |  | 0 | 0.43 | 1 | 23.73
20 | 10 | 12209 | 5567 | 0.456 | 0.274 | 36.793 | 0.16879 | TruStrain™ | 18.9 | 306.5 |  | 0 | 0.44 | 1 | 24.51
21 | 10 | 9881.7 | 4656.7 | 0.471 | 0.368 | 40.239 | 0.1846 | TruStrain™ | 18.89 | 320.7 |  | 0 | 0.48 | 1 | 25.23
22 | 10 | 7761 | 3768.9 | 0.486 | 0.495 | 42.696 | 0.19587 | TruStrain™ | 18.89 | 334.8 |  | 0 | 0.51 | 1 | 25.9
23 | 10 | 5934.1 | 2990.1 | 0.504 | 0.665 | 44.173 | 0.20265 | TruStrain™ | 18.88 | 348.9 |  | 0 | 0.57 | 1 | 26.74
24 | 10 | 4340.6 | 2273.8 | 0.524 | 0.893 | 43.762 | 0.20076 | TruStrain™ | 18.88 | 363.1 |  | 0 | 0.62 | 1 | 27.65
25 | 10 | 3103.9 | 1671.6 | 0.539 | 1.2 | 42.295 | 0.19403 | TruStrain™ | 18.87 | 377.2 |  | 0 | 0.72 | 1 | 28.3
26 | 10 | 2208.9 | 1182.4 | 0.535 | 1.61 | 40.382 | 0.18526 | TruStrain™ | 18.86 | 391.4 |  | 0 | 0.74 | 1 | 28.16
27 | 10 | 1616 | 862.54 | 0.534 | 2.17 | 39.663 | 0.18196 | TruStrain™ | 18.85 | 405.5 |  | 0 | 0.75 | 1 | 28.09
28 | 10 | 1064.2 | 632.22 | 0.594 | 2.91 | 36.007 | 0.16518 | TruStrain™ | 18.85 | 419.6 |  | 0 | 0.82 | 1 | 30.71
29 | 10 | 654.88 | 512.89 | 0.783 | 3.91 | 32.505 | 0.14912 | TruStrain™ | 18.84 | 433.8 |  | 0 | 0.82 | 1 | 38.07
30 | 10 | 457.43 | 420.86 | 0.92 | 5.25 | 32.63 | 0.14969 | TruStrain™ | 18.83 | 447.9 |  | 0 | 0.84 | 1.001 | 42.62
31 | 10 | 318.87 | 356.05 | 1.117 | 7.05 | 33.708 | 0.15464 | TruStrain™ | 18.82 | 462 |  | 0 | 0.85 | 1.001 | 48.15
32 | 10 | 223.77 | 288.66 | 1.29 | 9.47 | 34.604 | 0.15875 | TruStrain™ | 18.82 | 476.2 |  | 0 | 0.84 | 1.001 | 52.22
33 | 10 | 161.1 | 240.21 | 1.491 | 12.7 | 36.81 | 0.16887 | TruStrain™ | 18.82 | 490.3 |  | 0 | 0.87 | 1.001 | 56.15
34 | 10 | 115.49 | 193.21 | 1.673 | 17.1 | 38.485 | 0.17655 | TruStrain™ | 18.81 | 504.4 |  | 0 | 0.9 | 1.001 | 59.13
35 | 10 | 88.659 | 161.77 | 1.825 | 23 | 42.372 | 0.19438 | TruStrain™ | 18.79 | 518.6 |  | 0 | 0.93 | 1.001 | 61.28
36 | 10 | 72.169 | 141.02 | 1.954 | 30.9 | 48.882 | 0.22425 | TruStrain™ | 18.79 | 532.7 |  | 0 | 0.97 | 1.001 | 62.9
37 | 10 | 63.447 | 130.96 | 2.064 | 41.5 | 60.319 | 0.27672 | TruStrain™ | 18.78 | 546.9 |  | 0 | 1.05 | 1.001 | 64.15
38 | 10 | 59.77 | 125.07 | 2.093 | 55.7 | 77.193 | 0.35413 | TruStrain™ | 18.78 | 561 |  | 0 | 1.13 | 1.001 | 64.46
39 | 10 | 59.883 | 118.97 | 1.987 | 74.8 | 99.639 | 0.4571 | TruStrain™ | 18.78 | 575.1 |  | 0 | 1.24 | 1.001 | 63.28
40 | 10 | 58.148 | 116.78 | 2.008 | 101 | 131.12 | 0.60153 | TruStrain™ | 18.78 | 589.3 |  | 0 | 1.24 | 1.001 | 63.53

## K49%-Pot2-SS-1
Point No. | Fréquence Angulaire | Module de Stockage | Module de Perte | Facteur de Perte | Déformation de Cisaillement | Contrainte de Cisaillement | Couple | Etat | Température | Temps | Viscosité | Gradient de Cisaillement | Force Normale | Entrefer | Angle de Déphasage
| [rad/s] | [Pa] | [Pa] | [1] | [%] | [Pa] | [mN·m] |  | [°C] | [s] | [mPa·s] | [1/s] | [N] | [mm] | [°]
1 | 10 | 57781 | 10949 | 0.189 | 0.001 | 0.5906 | 0.0027094 | TruStrain™ | 20 | 19.59 |  | 0 | -0.01 | 1 | 10.73
2 | 10 | 62588 | 5697.2 | 0.091 | 0.00134 | 0.84455 | 0.0038745 | TruStrain™ | 19.95 | 39.53 |  | 0 | -0.04 | 1 | 5.2
3 | 10 | 58362 | 13312 | 0.228 | 0.00184 | 1.0988 | 0.005041 | TruStrain™ | 19.91 | 60.18 |  | 0 | -0.04 | 1 | 12.85
4 | 10 | 60428 | 10059 | 0.166 | 0.00244 | 1.4952 | 0.0068593 | TruStrain™ | 19.87 | 76.22 |  | 0 | -0.06 | 1 | 9.45
5 | 10 | 58984 | 11456 | 0.194 | 0.00327 | 1.9624 | 0.0090027 | TruStrain™ | 19.83 | 91.98 |  | 0 | -0.08 | 1 | 10.99
6 | 10 | 57395 | 10428 | 0.182 | 0.00437 | 2.5521 | 0.011708 | TruStrain™ | 19.8 | 106.6 |  | 0 | -0.11 | 1 | 10.3
7 | 10 | 58014 | 12232 | 0.211 | 0.0059 | 3.4999 | 0.016056 | TruStrain™ | 19.77 | 120.6 |  | 0 | -0.13 | 1 | 11.91
8 | 10 | 57870 | 13554 | 0.234 | 0.00794 | 4.718 | 0.021644 | TruStrain™ | 19.74 | 134.7 |  | 0 | -0.15 | 1 | 13.18
9 | 10 | 58375 | 14250 | 0.244 | 0.0107 | 6.4084 | 0.029399 | TruStrain™ | 19.7 | 148.8 |  | 0 | -0.17 | 1 | 13.72
10 | 10 | 49349 | 15161 | 0.307 | 0.0142 | 7.3424 | 0.033684 | TruStrain™ | 19.67 | 163.6 |  | 0 | 0.01 | 1 | 17.08
11 | 10 | 56842 | 16107 | 0.283 | 0.0192 | 11.36 | 0.052117 | TruStrain™ | 19.64 | 177.8 |  | 0 | -0.19 | 1 | 15.82
12 | 10 | 55683 | 15577 | 0.28 | 0.0258 | 14.943 | 0.068553 | TruStrain™ | 19.61 | 191.9 |  | 0 | -0.22 | 1 | 15.63
13 | 10 | 51537 | 15402 | 0.299 | 0.0347 | 18.68 | 0.085698 | TruStrain™ | 19.58 | 206 |  | 0 | -0.25 | 1 | 16.64
14 | 10 | 47504 | 15027 | 0.316 | 0.0467 | 23.249 | 0.10666 | TruStrain™ | 19.56 | 220.1 |  | 0 | -0.26 | 1 | 17.55
15 | 10 | 42789 | 14415 | 0.337 | 0.0627 | 28.3 | 0.12983 | TruStrain™ | 19.53 | 234.3 |  | 0 | -0.29 | 1 | 18.62
16 | 10 | 37734 | 13510 | 0.358 | 0.0842 | 33.74 | 0.15478 | TruStrain™ | 19.5 | 248.4 |  | 0 | -0.3 | 1 | 19.7
17 | 10 | 32540 | 12396 | 0.381 | 0.113 | 39.385 | 0.18068 | TruStrain™ | 19.47 | 262.6 |  | 0 | -0.31 | 1 | 20.85
18 | 10 | 27550 | 11161 | 0.405 | 0.152 | 45.166 | 0.2072 | TruStrain™ | 19.44 | 276.7 |  | 0 | -0.32 | 1 | 22.05
19 | 10 | 22836 | 9782.1 | 0.428 | 0.204 | 50.708 | 0.23263 | TruStrain™ | 19.42 | 290.8 |  | 0 | -0.32 | 1 | 23.19
20 | 10 | 18689 | 8324.4 | 0.445 | 0.274 | 56.098 | 0.25735 | TruStrain™ | 19.39 | 305 |  | 0 | -0.26 | 1 | 24.01
21 | 10 | 14947 | 7166.4 | 0.479 | 0.368 | 61.064 | 0.28014 | TruStrain™ | 19.36 | 319.1 |  | 0 | -0.28 | 1 | 25.62
22 | 10 | 11515 | 5756.1 | 0.5 | 0.495 | 63.709 | 0.29227 | TruStrain™ | 19.33 | 333.2 |  | 0 | -0.26 | 1 | 26.56
23 | 10 | 8625.5 | 4517.9 | 0.524 | 0.665 | 64.732 | 0.29697 | TruStrain™ | 19.3 | 347.4 |  | 0 | -0.23 | 1 | 27.65
24 | 10 | 6178.1 | 3372.4 | 0.546 | 0.893 | 62.86 | 0.28838 | TruStrain™ | 19.28 | 361.5 |  | 0 | -0.19 | 1 | 28.63
25 | 10 | 4284.2 | 2416.9 | 0.564 | 1.2 | 59.032 | 0.27082 | TruStrain™ | 19.26 | 375.7 |  | 0 | -0.16 | 1 | 29.43
26 | 10 | 3052.8 | 1678.7 | 0.55 | 1.61 | 56.154 | 0.25761 | TruStrain™ | 19.23 | 389.8 |  | 0 | -0.14 | 1 | 28.81
27 | 10 | 2184.5 | 1184.1 | 0.542 | 2.17 | 53.802 | 0.24682 | TruStrain™ | 19.21 | 403.9 |  | 0 | -0.13 | 1 | 28.46
28 | 10 | 1442 | 857.98 | 0.595 | 2.91 | 48.808 | 0.22391 | TruStrain™ | 19.18 | 418.1 |  | 0 | -0.12 | 1 | 30.75
29 | 10 | 910.53 | 671.52 | 0.738 | 3.91 | 44.212 | 0.20283 | TruStrain™ | 19.16 | 432.2 |  | 0 | -0.12 | 1 | 36.41
30 | 10 | 585.72 | 535.38 | 0.914 | 5.25 | 41.659 | 0.19112 | TruStrain™ | 19.14 | 446.3 |  | 0 | -0.17 | 1 | 42.43
31 | 10 | 350.45 | 431.47 | 1.231 | 7.05 | 39.202 | 0.17984 | TruStrain™ | 19.12 | 460.5 |  | 0 | -0.17 | 1 | 50.92
32 | 10 | 221.08 | 367.93 | 1.664 | 9.47 | 40.669 | 0.18657 | TruStrain™ | 19.1 | 474.6 |  | 0 | -0.26 | 1 | 59
33 | 10 | 139.12 | 310.19 | 2.23 | 12.7 | 43.27 | 0.19851 | TruStrain™ | 19.08 | 488.8 |  | 0 | -0.29 | 1 | 65.84
34 | 10 | 92.652 | 254.93 | 2.751 | 17.1 | 46.379 | 0.21277 | TruStrain™ | 19.07 | 502.9 |  | 0 | -0.31 | 1 | 70.03
35 | 10 | 68.108 | 211.59 | 3.107 | 23 | 51.057 | 0.23423 | TruStrain™ | 19.05 | 517 |  | 0 | -0.31 | 1 | 72.16
36 | 10 | 54.441 | 179.04 | 3.289 | 30.9 | 57.743 | 0.2649 | TruStrain™ | 19.03 | 531.2 |  | 0 | -0.3 | 1 | 73.09
37 | 10 | 53.283 | 160.32 | 3.009 | 41.5 | 70.032 | 0.32128 | TruStrain™ | 19.01 | 545.3 |  | 0 | -0.24 | 1 | 71.62
38 | 10 | 72.557 | 156.75 | 2.16 | 55.7 | 96.181 | 0.44124 | TruStrain™ | 18.99 | 559.4 |  | 0 | -0.09 | 1 | 65.16
39 | 10 | 60.159 | 122.79 | 2.041 | 74.8 | 102.29 | 0.46928 | TruStrain™ | 18.97 | 573.6 |  | 0 | -0.05 | 1 | 63.9
40 | 10 | 53.493 | 118.91 | 2.223 | 101 | 131.04 | 0.60116 | TruStrain™ | 18.96 | 587.7 |  | 0 | -0.06 | 1 | 65.78

## K50%-pot2-SS-2
Sur même échantillon, strain sweep, puis on relance un strain sweep (2bis)
| Point No. | Fréquence Angulaire | Module de Stockage | Module de Perte | Facteur de Perte | Déformation de Cisaillement | Contrainte de Cisaillement | Couple | Etat | Température | Temps | Viscosité | Gradient de Cisaillement | Force Normale | Entrefer | Angle de Déphasage
|  | [rad/s] | [Pa] | [Pa] | [1] | [%] | [Pa] | [mN·m] |  | [°C] | [s] | [mPa·s] | [1/s] | [N] | [mm] | [°]
| 1 | 10 | 20237 | 1568.5 | 0.078 | 0.000996 | 0.20225 | 0.00092784 | MV-,TruStrain™ | 19.62 | 19.42 |  | 0 | -0.01 | 1 | 4.43
| 2 | 10 | 30010 | 392.31 | 0.013 | 0.00135 | 0.40521 | 0.0018589 | WMa,TruStrain™ | 19.57 | 43.11 |  | 0 | -0.02 | 1 | 0.75
| 3 | 10 | 25030 | 3630 | 0.145 | 0.00181 | 0.45799 | 0.0021011 | TruStrain™ | 19.54 | 61.91 |  | 0 | -0.04 | 1 | 8.25
| 4 | 10 | 27876 | 2810.2 | 0.101 | 0.00243 | 0.68207 | 0.0031291 | TruStrain™ | 19.51 | 78.98 |  | 0 | -0.04 | 1 | 5.76
| 5 | 10 | 27259 | 6200.7 | 0.227 | 0.00329 | 0.91857 | 0.0042141 | TruStrain™ | 19.48 | 94.35 |  | 0 | -0.05 | 1 | 12.82
| 6 | 10 | 29217 | 5672.2 | 0.194 | 0.0044 | 1.3102 | 0.0060108 | TruStrain™ | 19.46 | 108.8 |  | 0 | -0.06 | 1 | 10.99
| 7 | 10 | 28127 | 5580.5 | 0.198 | 0.00589 | 1.6887 | 0.0077473 | TruStrain™ | 19.43 | 122.7 |  | 0 | -0.08 | 1 | 11.22
| 8 | 10 | 26698 | 5914.5 | 0.222 | 0.00795 | 2.1748 | 0.0099772 | TruStrain™ | 19.41 | 136.9 |  | 0 | -0.06 | 1 | 12.49
| 9 | 10 | 27577 | 5615 | 0.204 | 0.0106 | 2.9957 | 0.013743 | TruStrain™ | 19.38 | 151 |  | 0 | -0.08 | 1 | 11.51
| 10 | 10 | 28067 | 6116.5 | 0.218 | 0.0143 | 4.1168 | 0.018886 | TruStrain™ | 19.36 | 165.2 |  | 0 | -0.1 | 1 | 12.29
| 11 | 10 | 27780 | 6367.3 | 0.229 | 0.0192 | 5.4791 | 0.025136 | TruStrain™ | 19.33 | 179.3 |  | 0 | -0.11 | 1 | 12.91
| 12 | 10 | 27212 | 6488.7 | 0.238 | 0.0259 | 7.2315 | 0.033175 | TruStrain™ | 19.31 | 193.4 |  | 0 | -0.12 | 1 | 13.41
| 13 | 10 | 26064 | 6532.5 | 0.251 | 0.0348 | 9.338 | 0.042839 | TruStrain™ | 19.29 | 207.6 |  | 0 | -0.13 | 1 | 14.07
| 14 | 10 | 24942 | 6639.2 | 0.266 | 0.0466 | 12.04 | 0.055236 | TruStrain™ | 19.26 | 221.7 |  | 0 | -0.14 | 1 | 14.91
| 15 | 10 | 22742 | 6465.1 | 0.284 | 0.0627 | 14.817 | 0.067975 | TruStrain™ | 19.24 | 235.8 |  | 0 | -0.15 | 1 | 15.87
| 16 | 10 | 20330 | 6134.2 | 0.302 | 0.0842 | 17.878 | 0.082016 | TruStrain™ | 19.22 | 250 |  | 0 | -0.16 | 1 | 16.79
| 17 | 10 | 17841 | 5701.8 | 0.32 | 0.113 | 21.185 | 0.097186 | TruStrain™ | 19.2 | 264.1 |  | 0 | -0.16 | 1 | 17.72
| 18 | 10 | 15313 | 5232.9 | 0.342 | 0.152 | 24.588 | 0.1128 | TruStrain™ | 19.19 | 278.3 |  | 0 | -0.17 | 1 | 18.87
| 19 | 10 | 12895 | 4690.6 | 0.364 | 0.204 | 28.008 | 0.12849 | TruStrain™ | 19.17 | 292.4 |  | 0 | -0.17 | 1 | 19.99
| 20 | 10 | 10476 | 3950.7 | 0.377 | 0.274 | 30.7 | 0.14084 | TruStrain™ | 19.14 | 306.5 |  | 0 | -0.13 | 1 | 20.66
| 21 | 10 | 8567.6 | 3478.4 | 0.406 | 0.368 | 34.063 | 0.15627 | TruStrain™ | 19.13 | 320.7 |  | 0 | -0.15 | 1 | 22.1
| 22 | 10 | 6735.2 | 2898 | 0.43 | 0.495 | 36.285 | 0.16646 | TruStrain™ | 19.11 | 334.8 |  | 0 | -0.14 | 1 | 23.28
| 23 | 10 | 5118.8 | 2340.1 | 0.457 | 0.665 | 37.418 | 0.17166 | TruStrain™ | 19.09 | 349 |  | 0 | -0.13 | 1 | 24.57
| 24 | 10 | 3736 | 1824.7 | 0.488 | 0.893 | 37.133 | 0.17035 | TruStrain™ | 19.08 | 363.1 |  | 0 | -0.11 | 1 | 26.03
| 25 | 10 | 2614.1 | 1329.9 | 0.509 | 1.2 | 35.189 | 0.16143 | TruStrain™ | 19.06 | 377.2 |  | 0 | -0.09 | 1 | 26.96
| 26 | 10 | 1865.6 | 950.96 | 0.51 | 1.61 | 33.751 | 0.15483 | TruStrain™ | 19.05 | 391.4 |  | 0 | -0.08 | 1 | 27.01
| 27 | 10 | 1361.9 | 689.11 | 0.506 | 2.17 | 33.051 | 0.15162 | TruStrain™ | 19.03 | 405.5 |  | 0 | -0.08 | 1 | 26.84
| 28 | 10 | 926.99 | 510.87 | 0.551 | 2.91 | 30.789 | 0.14125 | TruStrain™ | 19.02 | 419.6 |  | 0 | -0.07 | 1 | 28.86
| 29 | 10 | 593.24 | 399.72 | 0.674 | 3.91 | 27.954 | 0.12824 | TruStrain™ | 19 | 433.8 |  | 0 | -0.07 | 1 | 33.97
| 30 | 10 | 394.47 | 303.62 | 0.77 | 5.25 | 26.132 | 0.11988 | TruStrain™ | 18.99 | 447.9 |  | 0 | -0.1 | 1 | 37.59
| 31 | 10 | 245.74 | 247.22 | 1.006 | 7.05 | 24.584 | 0.11278 | TruStrain™ | 18.98 | 462 |  | 0 | -0.12 | 1 | 45.17
| 32 | 10 | 156.63 | 205.04 | 1.309 | 9.47 | 24.446 | 0.11215 | TruStrain™ | 18.97 | 476.2 |  | 0 | -0.14 | 1 | 52.62
| 33 | 10 | 106.04 | 175.64 | 1.656 | 12.7 | 26.113 | 0.1198 | TruStrain™ | 18.95 | 490.3 |  | 0 | -0.14 | 1 | 58.88
| 34 | 10 | 75.621 | 148.84 | 1.968 | 17.1 | 28.546 | 0.13096 | TruStrain™ | 18.94 | 504.5 |  | 0 | -0.14 | 1 | 63.07
| 35 | 10 | 60.676 | 129.39 | 2.132 | 23 | 32.827 | 0.1506 | TruStrain™ | 18.93 | 518.6 |  | 0 | -0.13 | 1 | 64.88
| 36 | 10 | 53.711 | 115.84 | 2.157 | 30.9 | 39.4 | 0.18075 | TruStrain™ | 18.92 | 532.7 |  | 0 | -0.11 | 1 | 65.12
| 37 | 10 | 53.474 | 106.46 | 1.991 | 41.5 | 49.387 | 0.22657 | TruStrain™ | 18.92 | 546.9 |  | 0 | -0.07 | 1 | 63.33
| 38 | 10 | 50.263 | 91.901 | 1.828 | 55.7 | 58.331 | 0.2676 | TruStrain™ | 18.91 | 561 |  | 0 | -0.04 | 1 | 61.32
| 39 | 10 | 44.283 | 85.234 | 1.925 | 74.8 | 71.859 | 0.32966 | TruStrain™ | 18.9 | 575.1 |  | 0 | -0.04 | 1 | 62.55
| 40 | 10 | 43.041 | 87.737 | 2.038 | 101 | 98.217 | 0.45058 | TruStrain™ | 18.89 | 589.3 |  | 0 | -0.03 | 1 | 63.87

## K51%-pot2-FC-1
Point No. | Fréquence Angulaire | Module de Stockage | Module de Perte | Facteur de Perte | Déformation de Cisaillement | Contrainte de Cisaillement | Couple | Etat | Température | Temps | Viscosité | Gradient de Cisaillement | Force Normale | Entrefer | Angle de Déphasage
| [rad/s] | [Pa] | [Pa] | [1] | [%] | [Pa] | [mN·m] |  | [°C] | [s] | [mPa·s] | [1/s] | [N] | [mm] | [°]
1 | 10 | 102240 | 11353 | 0.111 | 0.000994 | 1.0229 | 0.0046925 | WMa,TruStrain™ | 19.88 | 23.7 |  | 0 | 0.05 | 1 | 6.34
2 | 10 | 103700 | 16632 | 0.16 | 0.00134 | 1.4096 | 0.0064667 | TruStrain™ | 19.86 | 42.42 |  | 0 | 0.02 | 1 | 9.11
3 | 10 | 102060 | 16940 | 0.166 | 0.0018 | 1.8665 | 0.0085629 | TruStrain™ | 19.84 | 59.3 |  | 0 | -0.01 | 1 | 9.42
4 | 10 | 101820 | 20209 | 0.198 | 0.00244 | 2.5325 | 0.011618 | TruStrain™ | 19.81 | 76.73 |  | 0 | -0.04 | 1 | 11.23
5 | 10 | 103320 | 19150 | 0.185 | 0.00327 | 3.4338 | 0.015753 | TruStrain™ | 19.79 | 91.66 |  | 0 | -0.06 | 1 | 10.5
6 | 10 | 104850 | 19829 | 0.189 | 0.00442 | 4.7121 | 0.021617 | TruStrain™ | 19.77 | 106.3 |  | 0 | -0.09 | 1 | 10.71
7 | 10 | 106340 | 19443 | 0.183 | 0.0059 | 6.3822 | 0.029279 | TruStrain™ | 19.76 | 120.3 |  | 0 | -0.11 | 1 | 10.36
8 | 10 | 104570 | 21609 | 0.207 | 0.00794 | 8.4792 | 0.038899 | TruStrain™ | 19.74 | 134.4 |  | 0 | -0.14 | 1 | 11.68
9 | 10 | 105720 | 23106 | 0.219 | 0.0107 | 11.53 | 0.052896 | TruStrain™ | 19.73 | 148.5 |  | 0 | -0.16 | 1 | 12.33
10 | 10 | 101230 | 23683 | 0.234 | 0.0143 | 14.892 | 0.068316 | TruStrain™ | 19.7 | 162.6 |  | 0 | -0.19 | 1 | 13.17
11 | 10 | 99101 | 23492 | 0.237 | 0.0192 | 19.599 | 0.089912 | TruStrain™ | 19.68 | 176.8 |  | 0 | -0.15 | 1 | 13.34
12 | 10 | 93657 | 23556 | 0.252 | 0.0259 | 24.969 | 0.11455 | TruStrain™ | 19.66 | 190.9 |  | 0 | -0.19 | 1 | 14.12
13 | 10 | 86639 | 23219 | 0.268 | 0.0347 | 31.149 | 0.1429 | TruStrain™ | 19.64 | 205 |  | 0 | -0.22 | 1 | 15
14 | 10 | 78190 | 22676 | 0.29 | 0.0466 | 37.977 | 0.17423 | TruStrain™ | 19.62 | 219.1 |  | 0 | -0.24 | 1 | 16.17
15 | 10 | 69376 | 21532 | 0.31 | 0.0627 | 45.516 | 0.20881 | TruStrain™ | 19.6 | 233.2 |  | 0 | -0.26 | 1 | 17.24
16 | 10 | 60188 | 20076 | 0.334 | 0.0842 | 53.412 | 0.24503 | TruStrain™ | 19.58 | 247.3 |  | 0 | -0.27 | 1 | 18.45
17 | 10 | 51019 | 18435 | 0.361 | 0.113 | 61.353 | 0.28146 | TruStrain™ | 19.56 | 261.4 |  | 0 | -0.27 | 1 | 19.87
18 | 10 | 42525 | 16487 | 0.388 | 0.152 | 69.299 | 0.31792 | TruStrain™ | 19.55 | 275.5 |  | 0 | -0.27 | 1 | 21.19
19 | 10 | 34681 | 14356 | 0.414 | 0.204 | 76.615 | 0.35148 | TruStrain™ | 19.53 | 289.6 |  | 0 | -0.26 | 1 | 22.49
20 | 10 | 27664 | 12290 | 0.444 | 0.274 | 83.006 | 0.3808 | TruStrain™ | 19.51 | 303.7 |  | 0 | -0.25 | 1 | 23.95
21 | 10 | 21557 | 10204 | 0.473 | 0.368 | 87.854 | 0.40304 | TruStrain™ | 19.49 | 317.8 |  | 0 | -0.22 | 1 | 25.33
22 | 10 | 16388 | 8170.4 | 0.499 | 0.495 | 90.62 | 0.41573 | TruStrain™ | 19.47 | 332 |  | 0 | -0.19 | 1 | 26.5
23 | 10 | 12074 | 6323.3 | 0.524 | 0.665 | 90.612 | 0.41569 | TruStrain™ | 19.45 | 346.1 |  | 0 | -0.15 | 1 | 27.64
24 | 10 | 8553.7 | 4691.3 | 0.548 | 0.893 | 87.128 | 0.39971 | TruStrain™ | 19.43 | 360.3 |  | 0 | -0.12 | 1 | 28.74
25 | 10 | 5900 | 3302.5 | 0.56 | 1.2 | 81.12 | 0.37214 | TruStrain™ | 19.41 | 374.4 |  | 0 | -0.05 | 1 | 29.24
26 | 10 | 4097.7 | 2269.7 | 0.554 | 1.61 | 75.503 | 0.34638 | TruStrain™ | 19.39 | 388.5 |  | 0 | -0.06 | 1 | 28.98
27 | 10 | 2869.4 | 1557 | 0.543 | 2.17 | 70.69 | 0.3243 | TruStrain™ | 19.37 | 402.7 |  | 0 | -0.05 | 1 | 28.49
28 | 10 | 1923.9 | 1098.3 | 0.571 | 2.91 | 64.441 | 0.29563 | TruStrain™ | 19.35 | 416.8 |  | 0 | -0.04 | 1 | 29.72
29 | 10 | 1273.7 | 801.04 | 0.629 | 3.91 | 58.798 | 0.26974 | TruStrain™ | 19.33 | 430.9 |  | 0 | -0.03 | 1 | 32.17
30 | 10 | 818.79 | 595.52 | 0.727 | 5.25 | 53.152 | 0.24384 | TruStrain™ | 19.32 | 445.1 |  | 0 | -0.04 | 1 | 36.03
31 | 10 | 472.31 | 462.83 | 0.98 | 7.05 | 46.638 | 0.21395 | TruStrain™ | 19.3 | 459.2 |  | 0 | -0.06 | 1 | 44.42
32 | 10 | 263.74 | 364.27 | 1.381 | 9.47 | 42.609 | 0.19547 | TruStrain™ | 19.28 | 473.3 |  | 0 | -0.1 | 1 | 54.09
33 | 10 | 153.66 | 294.93 | 1.919 | 12.7 | 42.329 | 0.19419 | TruStrain™ | 19.26 | 487.5 |  | 0 | -0.13 | 1 | 62.48
34 | 10 | 102.1 | 250.1 | 2.45 | 17.1 | 46.19 | 0.2119 | TruStrain™ | 19.25 | 501.6 |  | 0 | -0.15 | 1 | 67.79
35 | 10 | 77.234 | 216.13 | 2.798 | 23 | 52.718 | 0.24185 | TruStrain™ | 19.23 | 515.8 |  | 0 | -0.16 | 1 | 70.34
36 | 10 | 61.906 | 188.45 | 3.044 | 30.9 | 61.209 | 0.2808 | TruStrain™ | 19.21 | 529.9 |  | 0 | -0.14 | 1 | 71.81
37 | 10 | 54.669 | 168.41 | 3.08 | 41.5 | 73.396 | 0.33671 | TruStrain™ | 19.2 | 544 |  | 0 | -0.11 | 1 | 72.02
38 | 10 | 50.936 | 153.29 | 3.009 | 55.7 | 89.953 | 0.41267 | TruStrain™ | 19.18 | 558.2 |  | 0 | -0.08 | 1 | 71.62
39 | 10 | 51.346 | 136.87 | 2.666 | 74.8 | 109.36 | 0.5017 | TruStrain™ | 19.17 | 572.3 |  | 0 | -0.04 | 1 | 69.44
40 | 10 | 48.494 | 125.69 | 2.592 | 101 | 135.4 | 0.62116 | TruStrain™ | 19.16 | 586.4 |  | 0 | -0.04 | 1 | 68.9

## K52%-pot1-SS-1
Point No. | Fréquence Angulaire | Module de Stockage | Module de Perte | Facteur de Perte | Déformation de Cisaillement | Contrainte de Cisaillement | Couple | Etat | Température | Temps | Viscosité | Gradient de Cisaillement | Force Normale | Entrefer | Angle de Déphasage
| [rad/s] | [Pa] | [Pa] | [1] | [%] | [Pa] | [mN·m] |  | [°C] | [s] | [mPa·s] | [1/s] | [N] | [mm] | [°]
1 | 10 | 168120 | 25880 | 0.154 | 0.000993 | 1.6898 | 0.007752 | TruStrain™ | 19.92 | 20.42 |  | 0 | 0.01 | 1 | 8.75
2 | 10 | 173820 | 26099 | 0.15 | 0.00135 | 2.3686 | 0.010866 | TruStrain™ | 19.88 | 42.89 |  | 0 | -0.01 | 1 | 8.54
3 | 10 | 177520 | 33906 | 0.191 | 0.00181 | 3.2687 | 0.014995 | TruStrain™ | 19.85 | 61.29 |  | 0 | -0.08 | 1 | 10.81
4 | 10 | 176320 | 35272 | 0.2 | 0.00243 | 4.3722 | 0.020058 | TruStrain™ | 19.82 | 76.91 |  | 0 | -0.14 | 1 | 11.31
5 | 10 | 175260 | 37408 | 0.213 | 0.00328 | 5.8746 | 0.026951 | TruStrain™ | 19.8 | 91.85 |  | 0 | -0.19 | 1 | 12.05
6 | 10 | 176930 | 41005 | 0.232 | 0.00441 | 8.0165 | 0.036776 | TruStrain™ | 19.78 | 106 |  | 0 | -0.25 | 1 | 13.05
7 | 10 | 177130 | 41028 | 0.232 | 0.00589 | 10.713 | 0.049147 | TruStrain™ | 19.76 | 120 |  | 0 | -0.3 | 1 | 13.04
8 | 10 | 178410 | 44201 | 0.248 | 0.00794 | 14.595 | 0.066955 | TruStrain™ | 19.74 | 134.1 |  | 0 | -0.36 | 1 | 13.91
9 | 10 | 175500 | 45016 | 0.256 | 0.0107 | 19.311 | 0.088592 | TruStrain™ | 19.72 | 148.2 |  | 0 | -0.41 | 1 | 14.39
10 | 10 | 169630 | 46033 | 0.271 | 0.0143 | 25.185 | 0.11554 | TruStrain™ | 19.7 | 162.2 |  | 0 | -0.46 | 1 | 15.18
11 | 10 | 162400 | 45835 | 0.282 | 0.0192 | 32.45 | 0.14887 | TruStrain™ | 19.68 | 176.3 |  | 0 | -0.51 | 1 | 15.76
12 | 10 | 150610 | 45953 | 0.305 | 0.0258 | 40.68 | 0.18662 | TruStrain™ | 19.66 | 190.2 |  | 0 | -0.57 | 1 | 16.97
13 | 10 | 139880 | 44769 | 0.32 | 0.0347 | 51.008 | 0.234 | TruStrain™ | 19.65 | 204.3 |  | 0 | -0.61 | 1 | 17.75
14 | 10 | 131310 | 43320 | 0.33 | 0.0466 | 64.484 | 0.29583 | TruStrain™ | 19.62 | 220.1 |  | 0 | -0.61 | 1 | 18.26
15 | 10 | 116230 | 41143 | 0.354 | 0.0627 | 77.271 | 0.35449 | TruStrain™ | 19.6 | 234.1 |  | 0 | -0.65 | 1 | 19.49
16 | 10 | 101060 | 37959 | 0.376 | 0.0842 | 90.898 | 0.417 | TruStrain™ | 19.58 | 248.1 |  | 0 | -0.67 | 1 | 20.59
17 | 10 | 85899 | 34368 | 0.4 | 0.113 | 104.64 | 0.48004 | TruStrain™ | 19.56 | 262.2 |  | 0 | -0.68 | 1 | 21.81
18 | 10 | 71534 | 30508 | 0.426 | 0.152 | 118.16 | 0.54207 | TruStrain™ | 19.54 | 276.3 |  | 0 | -0.68 | 1 | 23.1
19 | 10 | 58349 | 26307 | 0.451 | 0.204 | 130.64 | 0.59935 | TruStrain™ | 19.52 | 290.5 |  | 0 | -0.66 | 1 | 24.27
20 | 10 | 46438 | 22125 | 0.476 | 0.274 | 141.05 | 0.64706 | TruStrain™ | 19.51 | 304.6 |  | 0 | -0.62 | 1 | 25.47
21 | 10 | 36104 | 18284 | 0.506 | 0.368 | 149.08 | 0.68391 | TruStrain™ | 19.49 | 318.8 |  | 0 | -0.57 | 1 | 26.86
22 | 10 | 27309 | 14629 | 0.536 | 0.495 | 153.3 | 0.7033 | TruStrain™ | 19.47 | 332.9 |  | 0 | -0.51 | 1 | 28.18
23 | 10 | 19853 | 11236 | 0.566 | 0.665 | 151.65 | 0.69571 | TruStrain™ | 19.46 | 347.1 |  | 0 | -0.43 | 1 | 29.51
24 | 10 | 13983 | 8240.1 | 0.589 | 0.893 | 144.95 | 0.66496 | TruStrain™ | 19.45 | 361.2 |  | 0 | -0.34 | 1 | 30.51
25 | 10 | 9504.2 | 5654.6 | 0.595 | 1.2 | 132.68 | 0.60868 | TruStrain™ | 19.43 | 375.4 |  | 0 | -0.25 | 1 | 30.75
26 | 10 | 6568.1 | 3818.1 | 0.581 | 1.61 | 122.45 | 0.56175 | TruStrain™ | 19.41 | 389.5 |  | 0 | -0.2 | 1 | 30.17
27 | 10 | 4621.7 | 2613.5 | 0.565 | 2.17 | 114.96 | 0.5274 | TruStrain™ | 19.39 | 403.6 |  | 0 | -0.17 | 1 | 29.49
28 | 10 | 3129.9 | 1833.5 | 0.586 | 2.91 | 105.51 | 0.48405 | TruStrain™ | 19.38 | 417.8 |  | 0 | -0.14 | 1 | 30.36
29 | 10 | 2044.5 | 1321.5 | 0.646 | 3.91 | 95.128 | 0.43641 | TruStrain™ | 19.35 | 431.9 |  | 0 | -0.1 | 1 | 32.88
30 | 10 | 1288.8 | 1013.9 | 0.787 | 5.25 | 86.088 | 0.39494 | TruStrain™ | 19.33 | 446 |  | 0 | -0.12 | 1 | 38.19
31 | 10 | 781.89 | 822.1 | 1.051 | 7.05 | 80.015 | 0.36708 | TruStrain™ | 19.31 | 460.2 |  | 0 | -0.17 | 1 | 46.44
32 | 10 | 491.16 | 699.03 | 1.423 | 9.47 | 80.943 | 0.37133 | TruStrain™ | 19.29 | 474.3 |  | 0 | -0.24 | 1 | 54.91
33 | 10 | 308.59 | 579.06 | 1.876 | 12.7 | 83.515 | 0.38314 | TruStrain™ | 19.28 | 488.4 |  | 0 | -0.28 | 1 | 61.95
34 | 10 | 215.76 | 483.55 | 2.241 | 17.1 | 90.538 | 0.41535 | TruStrain™ | 19.26 | 502.6 |  | 0 | -0.3 | 1 | 65.95
35 | 10 | 165.13 | 404.85 | 2.452 | 23 | 100.43 | 0.46074 | TruStrain™ | 19.25 | 516.7 |  | 0 | -0.28 | 1 | 67.81
36 | 10 | 116 | 330.37 | 2.848 | 30.9 | 108.04 | 0.49566 | TruStrain™ | 19.24 | 530.9 |  | 0 | -0.23 | 1 | 70.65
37 | 10 | 93.306 | 284.42 | 3.048 | 41.5 | 124.08 | 0.56925 | TruStrain™ | 19.23 | 545 |  | 0 | -0.21 | 1 | 71.84
38 | 10 | 87.577 | 256.25 | 2.926 | 55.7 | 150.8 | 0.69183 | TruStrain™ | 19.22 | 559.1 |  | 0 | -0.17 | 1 | 71.13
39 | 10 | 82.394 | 217.42 | 2.639 | 74.8 | 173.94 | 0.79795 | TruStrain™ | 19.21 | 573.3 |  | 0 | -0.08 | 1 | 69.25
40 | 10 | 63.634 | 179.29 | 2.818 | 100 | 191.2 | 0.87714 | TruStrain™ | 19.21 | 587.4 |  | 0 | -0.06 | 1 | 70.46